## LEEME
D-MIKE · Plantilla de datos de la receta
Proyecto: Resistencia de uniones adhesivas en paneles de compuesto
Llena cada hoja con tus datos, una fila por medición. No cambies los nombres de las columnas.
Celdas grises: ya vienen escritas (corridas de los experimentos). Celdas color crema: las llenas tú.
Deja vacío lo que no tengas: D-MIKE lo marcará como pendiente.
Cuando termines, abre este archivo en D-MIKE (Archivo › Abrir proyecto) y confirma «Ejecutar la receta».
Hoja | Columna | Tipo | Unidad | Para qué sirve
linea_base | fecha | fecha |  | Día de la prueba
linea_base | turno | texto |  | Turno A, B o C
linea_base | lote_adhesivo | texto |  | Número de lote del adhesivo
linea_base | temp_real | num | °C | Temperatura real de curado del panel
linea_base | tiempo_real | num | min | Tiempo real de curado
linea_base | resistencia_base | num | MPa | Resistencia al cortante de la probeta
linea_base | porosidad_base | num | % | Porosidad de la unión
defectos | tipo_defecto | texto |  | Un renglón por defecto encontrado
gage_rr | parte_rr | texto |  | Probeta medida
gage_rr | operador_rr | texto |  | Quién midió
gage_rr | replica_rr | num |  | 1 o 2
gage_rr | medicion_rr | num | MPa | Resultado de la medición
cribado | Temperatura | num | °C | Ya viene escrita: no se cambia
cribado | Tiempo | num | min | Ya viene escrita
cribado | Presion | num | bar | Ya viene escrita
cribado | Limpieza | num | nivel | Ya viene escrita
cribado | Resistencia_cribado | num | MPa | Resultado de cada corrida
dcc | Temp_curado | num | °C | Ya viene escrita
dcc | Tiempo_curado | num | min | Ya viene escrita
dcc | Resistencia | num | MPa | Resultado de cada corrida
dcc | Porosidad | num | % | Resultado de cada corrida
despues | fecha_despues | fecha |  | Día de la prueba
despues | resistencia_despues | num | MPa | Resistencia con el ciclo nuevo

## linea_base
fecha | turno | lote_adhesivo | temp_real | tiempo_real | resistencia_base | porosidad_base
01/08/2026 | A | L1 | 117.7 | 74 | 30.3 | 2.51
01/08/2026 | B | L2 | 119.4 | 69 | 30.81 | 2.8
01/08/2026 | C | L3 | 120.4 | 75 | 27.84 | 2.53
01/08/2026 | A | L4 | 118.4 | 75 | 32.62 | 2.61
02/08/2026 | B | L1 | 116.5 | 74 | 31.07 | 2.61
02/08/2026 | C | L2 | 119.6 | 84 | 31.88 | 2.56
02/08/2026 | A | L3 | 117.1 | 70 | 28.33 | 2.78
02/08/2026 | B | L4 | 118.2 | 81 | 30.6 | 2.43
03/08/2026 | C | L1 | 118.9 | 91 | 30.05 | 2.47
03/08/2026 | A | L2 | 116.9 | 73 | 30.32 | 2.75
03/08/2026 | B | L3 | 114.6 | 63 | 28.83 | 2.71
03/08/2026 | C | L4 | 119 | 75 | 31.26 | 2.42
04/08/2026 | A | L1 | 114.6 | 68 | 30.93 | 2.16
04/08/2026 | B | L2 | 118.4 | 75 | 32.74 | 2.02
04/08/2026 | C | L3 | 117.6 | 78 | 27.6 | 3.32
04/08/2026 | A | L4 | 114.9 | 70 | 32.93 | 2.62
05/08/2026 | B | L1 | 120.7 | 77 | 30.65 | 2.15
05/08/2026 | C | L2 | 120.3 | 86 | 31.11 | 2.51
05/08/2026 | A | L3 | 118.1 | 74 | 30.77 | 2.9
05/08/2026 | B | L4 | 120.8 | 69 | 32.36 | 2.44
06/08/2026 | C | L1 | 118 | 63 | 29.2 | 3.12
06/08/2026 | A | L2 | 120.7 | 75 | 33.42 | 2.32
06/08/2026 | B | L3 | 110.5 | 71 | 26.67 | 3.22
06/08/2026 | C | L4 | 120.1 | 66 | 29.97 | 2.94
07/08/2026 | A | L1 | 116.9 | 74 | 30.59 | 2.69
07/08/2026 | B | L2 | 121.9 | 87 | 31.88 | 2.41
07/08/2026 | C | L3 | 118 | 68 | 26.45 | 3.24
07/08/2026 | A | L4 | 111.5 | 73 | 31.23 | 2.66
08/08/2026 | B | L1 | 114.6 | 75 | 30.96 | 2.93
08/08/2026 | C | L2 | 121.9 | 80 | 31.97 | 2.28
08/08/2026 | A | L3 | 122.1 | 82 | 30.66 | 2.56
08/08/2026 | B | L4 | 120.3 | 74 | 32.28 | 2.69
09/08/2026 | C | L1 | 116.8 | 76 | 30.02 | 2.51
09/08/2026 | A | L2 | 117.6 | 71 | 32.48 | 2.39
09/08/2026 | B | L3 | 117 | 72 | 29.66 | 2.81
09/08/2026 | C | L4 | 117.6 | 64 | 29.81 | 2.42
10/08/2026 | A | L1 | 119.5 | 79 | 33.4 | 2.39
10/08/2026 | B | L2 | 116.9 | 65 | 30.54 | 2.16
10/08/2026 | C | L3 | 117.2 | 81 | 30.73 | 2.47
10/08/2026 | A | L4 | 120 | 73 | 31.93 | 2.43
11/08/2026 | B | L1 | 120.6 | 74 | 33.12 | 2.38
11/08/2026 | C | L2 | 114.9 | 70 | 30.29 | 2.58
11/08/2026 | A | L3 | 118.2 | 78 | 27.75 | 3.15
11/08/2026 | B | L4 | 112.7 | 77 | 33.21 | 2.54
12/08/2026 | C | L1 | 115 | 66 | 31.04 | 2.77
12/08/2026 | A | L2 | 114.4 | 80 | 30.65 | 2.78
12/08/2026 | B | L3 | 121.2 | 68 | 29.27 | 3.05
12/08/2026 | C | L4 | 121 | 68 | 30.64 | 2.68
13/08/2026 | A | L1 | 120.4 | 74 | 33.19 | 2.46
13/08/2026 | B | L2 | 119.4 | 79 | 31.58 | 2.4
13/08/2026 | C | L3 | 113.4 | 74 | 27.35 | 2.88
13/08/2026 | A | L4 | 115.4 | 73 | 32.94 | 2.32
14/08/2026 | B | L1 | 120.5 | 75 | 32.25 | 2.09
14/08/2026 | C | L2 | 121.4 | 76 | 30.32 | 2.77
14/08/2026 | A | L3 | 118.1 | 78 | 29.69 | 2.65
14/08/2026 | B | L4 | 114.4 | 80 | 30.5 | 2.71
15/08/2026 | C | L1 | 114 | 70 | 28.67 | 3.03
15/08/2026 | A | L2 | 116.8 | 76 | 32.41 | 2.84
15/08/2026 | B | L3 | 117.2 | 70 | 27.19 | 2.87
15/08/2026 | C | L4 | 111.8 | 64 | 31.07 | 2.39
16/08/2026 | A | L1 | 121.8 | 74 | 32.15 | 2.41
16/08/2026 | B | L2 | 115.7 | 85 | 30.77 | 2.87
16/08/2026 | C | L3 | 121.6 | 70 | 31.55 | 2.36
16/08/2026 | A | L4 | 117.3 | 66 | 30.35 | 2.89
17/08/2026 | B | L1 | 120.7 | 77 | 32.33 | 2.26
17/08/2026 | C | L2 | 121.4 | 74 | 31.16 | 2.42
17/08/2026 | A | L3 | 116.7 | 72 | 29.72 | 2.63
17/08/2026 | B | L4 | 119 | 80 | 32.7 | 2.15
18/08/2026 | C | L1 | 112 | 73 | 28.65 | 2.88
18/08/2026 | A | L2 | 119.7 | 80 | 31.99 | 2.33
18/08/2026 | B | L3 | 118.3 | 69 | 31.8 | 2.19
18/08/2026 | C | L4 | 114.8 | 67 | 29.46 | 3.02
19/08/2026 | A | L1 | 117.1 | 74 | 32.76 | 2.39
19/08/2026 | B | L2 | 115.4 | 75 | 30.79 | 2.85
19/08/2026 | C | L3 | 117.5 | 84 | 28.77 | 3.16
19/08/2026 | A | L4 | 112.8 | 80 | 30 | 3.21
20/08/2026 | B | L1 | 116.9 | 76 | 33.29 | 2.25
20/08/2026 | C | L2 | 119.7 | 70 | 32.17 | 2.24
20/08/2026 | A | L3 | 117 | 77 | 27.97 | 3.07
20/08/2026 | B | L4 | 121.9 | 82 | 34.23 | 2.56
21/08/2026 | C | L1 | 116.3 | 80 | 29.17 | 2.9
21/08/2026 | A | L2 | 113.9 | 80 | 31.35 | 2.55
21/08/2026 | B | L3 | 116.4 | 74 | 25.15 | 3.44
21/08/2026 | C | L4 | 118.2 | 80 | 29.8 | 2.3
22/08/2026 | A | L1 | 114.7 | 64 | 32.4 | 2.15
22/08/2026 | B | L2 | 117.6 | 79 | 32.55 | 2.69
22/08/2026 | C | L3 | 120.5 | 73 | 30.03 | 2.98
22/08/2026 | A | L4 | 119 | 76 | 30.97 | 2.54
23/08/2026 | B | L1 | 121.6 | 65 | 34.06 | 2.36
23/08/2026 | C | L2 | 122.6 | 83 | 31.96 | 2.28
23/08/2026 | A | L3 | 118.4 | 80 | 27.53 | 3.69
23/08/2026 | B | L4 | 116.7 | 78 | 32.42 | 2.54
24/08/2026 | C | L1 | 121.4 | 81 | 33.56 | 1.88
24/08/2026 | A | L2 | 117.4 | 75 | 31.24 | 2.44
24/08/2026 | B | L3 | 120 | 76 | 30.51 | 2.58
24/08/2026 | C | L4 | 117 | 82 | 30.71 | 2.86
25/08/2026 | A | L1 | 114.6 | 69 | 31.64 | 2.41
25/08/2026 | B | L2 | 115.8 | 78 | 30.79 | 2.25
25/08/2026 | C | L3 | 117.3 | 72 | 27.57 | 2.94
25/08/2026 | A | L4 | 117.4 | 75 | 30.83 | 2.45

## defectos
tipo_defecto
Despegue en borde
Contaminación de superficie
Porosidad alta
Despegue en borde
Adhesivo insuficiente
Despegue en borde
Adhesivo insuficiente
Porosidad alta
Espesor fuera
Contaminación de superficie
Adhesivo insuficiente
Porosidad alta
Porosidad alta
Porosidad alta
Despegue en borde
Porosidad alta
Despegue en borde
Porosidad alta
Porosidad alta
Porosidad alta
Porosidad alta
Despegue en borde
Despegue en borde
Espesor fuera
Contaminación de superficie
Despegue en borde
Porosidad alta
Porosidad alta
Despegue en borde
Porosidad alta
Porosidad alta
Porosidad alta
Despegue en borde
Porosidad alta
Espesor fuera
Contaminación de superficie
Porosidad alta
Adhesivo insuficiente
Porosidad alta
Despegue en borde
Adhesivo insuficiente
Despegue en borde
Adhesivo insuficiente
Espesor fuera
Porosidad alta
Contaminación de superficie
Contaminación de superficie
Despegue en borde
Porosidad alta
Porosidad alta
Contaminación de superficie
Espesor fuera
Porosidad alta
Porosidad alta
Adhesivo insuficiente
Otro
Porosidad alta
Adhesivo insuficiente
Porosidad alta
Adhesivo insuficiente
Espesor fuera
Despegue en borde
Despegue en borde
Adhesivo insuficiente
Porosidad alta
Porosidad alta
Despegue en borde
Despegue en borde
Contaminación de superficie
Despegue en borde
Otro
Adhesivo insuficiente
Porosidad alta
Porosidad alta
Despegue en borde
Despegue en borde
Adhesivo insuficiente
Otro
Despegue en borde
Contaminación de superficie
Adhesivo insuficiente
Adhesivo insuficiente
Despegue en borde
Porosidad alta
Porosidad alta
Otro

## gage_rr
parte_rr | operador_rr | replica_rr | medicion_rr
P1 | Ana | 1 | 28.53
P1 | Ana | 2 | 28.51
P1 | Beto | 1 | 28.67
P1 | Beto | 2 | 28.66
P1 | Carla | 1 | 28.5
P1 | Carla | 2 | 28.5
P2 | Ana | 1 | 29
P2 | Ana | 2 | 29.16
P2 | Beto | 1 | 29.2
P2 | Beto | 2 | 29.1
P2 | Carla | 1 | 29.02
P2 | Carla | 2 | 28.96
P3 | Ana | 1 | 29.59
P3 | Ana | 2 | 29.57
P3 | Beto | 1 | 29.61
P3 | Beto | 2 | 29.8
P3 | Carla | 1 | 29.55
P3 | Carla | 2 | 29.5
P4 | Ana | 1 | 30.25
P4 | Ana | 2 | 30.02
P4 | Beto | 1 | 30.33
P4 | Beto | 2 | 30.34
P4 | Carla | 1 | 30.19
P4 | Carla | 2 | 29.92
P5 | Ana | 1 | 30.65
P5 | Ana | 2 | 30.66
P5 | Beto | 1 | 30.71
P5 | Beto | 2 | 30.92
P5 | Carla | 1 | 30.7
P5 | Carla | 2 | 30.58
P6 | Ana | 1 | 31.31
P6 | Ana | 2 | 31.24
P6 | Beto | 1 | 31.04
P6 | Beto | 2 | 31.66
P6 | Carla | 1 | 31.18
P6 | Carla | 2 | 31.14
P7 | Ana | 1 | 31.73
P7 | Ana | 2 | 31.73
P7 | Beto | 1 | 32.08
P7 | Beto | 2 | 31.94
P7 | Carla | 1 | 31.99
P7 | Carla | 2 | 31.76
P8 | Ana | 1 | 32.35
P8 | Ana | 2 | 32.35
P8 | Beto | 1 | 32.5
P8 | Beto | 2 | 32.53
P8 | Carla | 1 | 32.21
P8 | Carla | 2 | 32.3
P9 | Ana | 1 | 32.85
P9 | Ana | 2 | 32.89
P9 | Beto | 1 | 33.27
P9 | Beto | 2 | 32.98
P9 | Carla | 1 | 32.89
P9 | Carla | 2 | 32.96
P10 | Ana | 1 | 33.52
P10 | Ana | 2 | 33.65
P10 | Beto | 1 | 33.67
P10 | Beto | 2 | 33.5
P10 | Carla | 1 | 33.24
P10 | Carla | 2 | 33.41

## cribado
Temperatura | Tiempo | Presion | Limpieza | Resistencia_cribado
130 | 60 | 2 | 3 | 34.35
120 | 90 | 3 | 2 | 32.04
130 | 120 | 2 | 1 | 34.46
120 | 90 | 3 | 2 | 31.76
120 | 90 | 3 | 2 | 31.97
110 | 60 | 4 | 3 | 30.08
130 | 120 | 4 | 3 | 34.84
110 | 60 | 2 | 1 | 29.62
110 | 120 | 4 | 1 | 32.99
110 | 120 | 2 | 3 | 32.52
130 | 60 | 4 | 1 | 34.05

## dcc
Temp_curado | Tiempo_curado | Resistencia | Porosidad
115 | 120 | 33.41 | 2.401
125 | 100 | 35.73 | 1.806
115 | 80 | 32.08 | 2.999
125 | 100 | 36.61 | 1.678
110.858 | 100 | 32.04 | 2.853
125 | 100 | 35.72 | 1.813
135 | 80 | 35.06 | 2.36
135 | 120 | 35.1 | 1.795
125 | 71.7157 | 32.1 | 2.526
139.142 | 100 | 34.94 | 1.857
125 | 128.284 | 35.77 | 1.826
125 | 100 | 36.57 | 1.878
125 | 100 | 35.82 | 1.786

## despues
fecha_despues | resistencia_despues
01/10/2026 | 34.88
01/10/2026 | 35.32
01/10/2026 | 35.85
01/10/2026 | 34.47
01/10/2026 | 35.72
02/10/2026 | 35.36
02/10/2026 | 36.66
02/10/2026 | 35.43
02/10/2026 | 36.39
02/10/2026 | 37.99
03/10/2026 | 35.65
03/10/2026 | 36.19
03/10/2026 | 36.55
03/10/2026 | 37.91
03/10/2026 | 35.08
04/10/2026 | 34.73
04/10/2026 | 35.66
04/10/2026 | 36.98
04/10/2026 | 36.73
04/10/2026 | 36.07
05/10/2026 | 37
05/10/2026 | 36.13
05/10/2026 | 37.07
05/10/2026 | 34.5
05/10/2026 | 35.58
06/10/2026 | 36.03
06/10/2026 | 34.96
06/10/2026 | 36.69
06/10/2026 | 34.89
06/10/2026 | 33.83
07/10/2026 | 35.04
07/10/2026 | 34.07
07/10/2026 | 39.15
07/10/2026 | 34.62
07/10/2026 | 36.75
08/10/2026 | 35.19
08/10/2026 | 35.65
08/10/2026 | 32.89
08/10/2026 | 34.83
08/10/2026 | 35.72
09/10/2026 | 35.22
09/10/2026 | 36.45
09/10/2026 | 34.33
09/10/2026 | 37.31
09/10/2026 | 36.41
10/10/2026 | 37.7
10/10/2026 | 36.22
10/10/2026 | 36.44
10/10/2026 | 35.55
10/10/2026 | 35.65
11/10/2026 | 37.16
11/10/2026 | 35.04
11/10/2026 | 36.75
11/10/2026 | 35.94
11/10/2026 | 36.14
12/10/2026 | 36.05
12/10/2026 | 36.38
12/10/2026 | 34.99
12/10/2026 | 34.81
12/10/2026 | 35.54

## _receta (hidden)
{"tipo": "dmike-receta", "receta_version": 1, "dmike_minimo": "0.23", "generado_en": "2026-10-05T19:51:16", "origen": "Caso maestro de D-MIKE: uniones adhesivas (datos sintéticos)", "arbol_version": "1.3", "datos_fijos": {"nombre_proyecto": "Resistencia de uniones adhesivas en paneles de compuesto", "cliente_area": "Ensamble de compuestos, línea 1", "responsable": "Ing. responsable del proyecto (ficticio)", "notas": "Proyecto de ejemplo con datos sintéticos generados por D-MIKE; no es un caso real."}, "perfil": {"perfil_empresa": {"tamano": "50-249", "giro": "manufactura", "n_operadores": 6, "alcance": "linea_area"}, "diagnostico": {"sintoma": "S14", "secundarios": ["S07"], "objetivos": ["tiempo"], "tipo_dato": "variable", "datos": "excel", "volumen": "50-200", "fase_actual": "C", "equipo": "2-4", "semanas": "4-12", "puede_experimentar": "si"}, "modulos": [{"id": "CHARTER", "nombre": "Acta del proyecto (Project/Kaizen Charter)", "fase_asignada": "D", "estado": "activo", "prioridad": "N", "motivos": ["seleccionado para el ejemplo"], "tipo": "manual", "plantilla": "", "datos_minimos": "Caso de negocio, CTQ con línea base y objetivo, alcance, equipo y métricas [CURSO]."}, {"id": "SIPOC", "nombre": "Diagrama SIPOC", "fase_asignada": "D", "estado": "activo", "prioridad": "N", "motivos": ["seleccionado para el ejemplo"], "tipo": "grafico", "plantilla": "", "datos_minimos": "Proveedores, entradas, proceso, salidas, clientes y requisitos medibles [CURSO]."}, {"id": "KANO", "nombre": "Modelo Kano", "fase_asignada": "D", "estado": "activo", "prioridad": "R", "motivos": ["seleccionado para el ejemplo"], "tipo": "manual", "plantilla": "", "datos_minimos": "Lista de requisitos y encuesta de dos preguntas por requisito; el curso no fija mínimo (ejemplo: 237 clientes) [CURSO]."}, {"id": "QFD", "nombre": "QFD (matriz 1)", "fase_asignada": "D", "estado": "activo", "prioridad": "R", "motivos": ["seleccionado para el ejemplo"], "tipo": "manual", "plantilla": "", "datos_minimos": "Hasta 6 requisitos de cliente (importancia 1-5) y hasta 5 requisitos técnicos; competidores opcional [CURSO]."}, {"id": "CTQ-TREE", "nombre": "Árbol CTQ", "fase_asignada": "D", "estado": "activo", "prioridad": "N", "motivos": ["seleccionado para el ejemplo"], "tipo": "grafico", "plantilla": "", "datos_minimos": "Necesidad crítica, impulsores de calidad y requisitos de desempeño medibles [CURSO]."}, {"id": "DEF-PROBLEMA", "nombre": "Definición del problema (3 pasos)", "fase_asignada": "D", "estado": "activo", "prioridad": "N", "motivos": ["seleccionado para el ejemplo"], "tipo": "manual", "plantilla": "", "datos_minimos": "Síntoma observable, dónde, cuándo y magnitud del problema [CURSO]."}, {"id": "INTERESADOS", "nombre": "Registro de interesados", "fase_asignada": "D", "estado": "activo", "prioridad": "R", "motivos": ["seleccionado para el ejemplo"], "tipo": "manual", "plantilla": "", "datos_minimos": ""}, {"id": "HOJA-DATOS", "nombre": "Hoja de recolección de datos", "fase_asignada": "M", "estado": "activo", "prioridad": "N", "motivos": ["seleccionado para el ejemplo"], "tipo": "manual", "plantilla": "", "datos_minimos": "Fecha, responsable, instrumento y una columna por variable [CURSO]."}, {"id": "MSA-VAR", "nombre": "MSA de variable (R&R)", "fase_asignada": "M", "estado": "activo", "prioridad": "N", "motivos": ["seleccionado para el ejemplo"], "tipo": "datos", "plantilla": "", "datos_minimos": "10 piezas que cubran el rango, 2-3 evaluadores y al menos 2 repeticiones en orden aleatorio; aceptable si %R&R <= 10% [CURSO]."}, {"id": "DISTRIB", "nombre": "Distribuciones y normalidad", "fase_asignada": "M", "estado": "activo", "prioridad": "N", "motivos": ["seleccionado para el ejemplo"], "tipo": "datos", "plantilla": "", "datos_minimos": "El curso no fija mínimo; sus ejemplos usan de 30 a 150 datos [CURSO]."}, {"id": "CAPACIDAD", "nombre": "Capacidad (Cp, Cpk, Pp, Ppk)", "fase_asignada": "M", "estado": "activo", "prioridad": "N", "motivos": ["seleccionado para el ejemplo"], "tipo": "datos", "plantilla": "", "datos_minimos": "Límites de especificación y 20 subgrupos de 5 (100 datos) para corto plazo; para largo plazo, datos de todas las fuentes de variación [CURSO]."}, {"id": "SPC", "nombre": "Cartas de control (SPC)", "fase_asignada": "C", "estado": "activo", "prioridad": "N", "motivos": ["seleccionado para el ejemplo"], "tipo": "datos", "plantilla": "", "datos_minimos": "20 subgrupos de 5 o 25 de 4 (100 observaciones); n de 4-6 detecta cambios moderados y 7-10 pequeños; para atributos, muestras de 25, 50 o 100 [CURSO]."}, {"id": "DESEMPENO", "nombre": "Desempeño (DPMO, nivel sigma)", "fase_asignada": "M", "estado": "activo", "prioridad": "R", "motivos": ["seleccionado para el ejemplo"], "tipo": "calculo", "plantilla": "", "datos_minimos": "Unidades, oportunidades por unidad y defectos observados [CURSO]."}, {"id": "PARETO", "nombre": "Diagrama de Pareto", "fase_asignada": "A", "estado": "activo", "prioridad": "N", "motivos": ["seleccionado para el ejemplo"], "tipo": "datos", "plantilla": "", "datos_minimos": "Conteo o costo por categoría de defecto, causa de paro o tipo de error [COMP]."}, {"id": "ISHIKAWA", "nombre": "Diagrama de Ishikawa", "fase_asignada": "A", "estado": "activo", "prioridad": "N", "motivos": ["seleccionado para el ejemplo"], "tipo": "grafico", "plantilla": "", "datos_minimos": "Efecto y causas potenciales por las 6M [CURSO]."}, {"id": "CINCO-PQ", "nombre": "5 Porqués", "fase_asignada": "A", "estado": "activo", "prioridad": "R", "motivos": ["seleccionado para el ejemplo"], "tipo": "manual", "plantilla": "", "datos_minimos": ""}, {"id": "ANOVA", "nombre": "ANOVA (1, 2 y 3 factores; con o sin bloqueo)", "fase_asignada": "A", "estado": "activo", "prioridad": "N", "motivos": ["seleccionado para el ejemplo"], "tipo": "datos", "plantilla": "", "datos_minimos": "Réplicas por nivel (las plantillas admiten hasta 5) con orden aleatorizado; con 2 niveles equivale a la prueba t de dos muestras [COMP]."}, {"id": "CORREL", "nombre": "Correlación", "fase_asignada": "A", "estado": "activo", "prioridad": "R", "motivos": ["seleccionado para el ejemplo"], "tipo": "datos", "plantilla": "", "datos_minimos": "Pares X-Y; los ejemplos del curso usan 11 a 12 pares [CURSO]."}, {"id": "REGRESION", "nombre": "Regresión simple, múltiple y polinomial", "fase_asignada": "A", "estado": "activo", "prioridad": "R", "motivos": ["seleccionado para el ejemplo"], "tipo": "datos", "plantilla": "", "datos_minimos": "Al menos 15 observaciones (requisito de Durbin-Watson del curso) y repeticiones de Y para la prueba de falta de ajuste [CURSO]."}, {"id": "RSM", "nombre": "Superficies de respuesta", "fase_asignada": "I", "estado": "activo", "prioridad": "N", "motivos": ["seleccionado para el ejemplo"], "tipo": "datos", "plantilla": "", "datos_minimos": "Diseño de 2 niveles con 3 a 5 corridas en el punto central; luego ascenso/descenso y diseño central compuesto [CURSO]."}, {"id": "AMEF", "nombre": "AMEF", "fase_asignada": "I", "estado": "activo", "prioridad": "N", "motivos": ["seleccionado para el ejemplo"], "tipo": "datos", "plantilla": "", "datos_minimos": "Modos de falla con severidad, ocurrencia y detección (escalas 1-10 del curso) [CURSO]."}, {"id": "POKAYOKE", "nombre": "Poka Yoke", "fase_asignada": "I", "estado": "activo", "prioridad": "R", "motivos": ["seleccionado para el ejemplo"], "tipo": "manual", "plantilla": "", "datos_minimos": ""}, {"id": "PLAN-CONTROL", "nombre": "Plan de control", "fase_asignada": "C", "estado": "activo", "prioridad": "N", "motivos": ["seleccionado para el ejemplo"], "tipo": "manual", "plantilla": "", "datos_minimos": ""}, {"id": "TABLERO", "nombre": "Tablero de seguimiento semanal (KPI)", "fase_asignada": "C", "estado": "activo", "prioridad": "N", "motivos": ["seleccionado para el ejemplo"], "tipo": "datos", "plantilla": "", "datos_minimos": "Indicadores con meta y resultado por semana, y trabajos en proceso [COMP]."}, {"id": "CHECKLIST-FASE", "nombre": "Checklist de revisión de fase", "fase_asignada": "C", "estado": "activo", "prioridad": "R", "motivos": ["seleccionado para el ejemplo"], "tipo": "manual", "plantilla": "", "datos_minimos": ""}, {"id": "A3", "nombre": "Informe A3", "fase_asignada": "C", "estado": "activo", "prioridad": "R", "motivos": ["seleccionado para el ejemplo"], "tipo": "manual", "plantilla": "", "datos_minimos": ""}], "sugeridos": [], "no_recomendados": [], "hoja_datos_sugerida": [{"nombre": "fecha", "tipo": "fecha", "rol": "id", "desc": ""}, {"nombre": "unidad_id", "tipo": "id", "rol": "id", "desc": "Unidad de trabajo (p. ej. DCN, dibujo u orden)"}, {"nombre": "condicion", "tipo": "cat", "rol": "factor", "desc": "Con o sin la mejora"}, {"nombre": "operador", "tipo": "cat", "rol": "bloque", "desc": "Quién ejecuta"}, {"nombre": "familia_elemento", "tipo": "cat", "rol": "factor", "desc": "Familia o tipo de elemento (p. ej. flag note, callout, tabla)"}, {"nombre": "tamano_unidad", "tipo": "num", "rol": "covariable", "desc": "Tamaño o dificultad de la unidad (p. ej. longitud o cantidad de elementos)"}, {"nombre": "tiempo", "tipo": "num", "rol": "respuesta", "desc": "Tiempo dedicado"}, {"nombre": "errores", "tipo": "num", "rol": "respuesta", "desc": "Errores detectados"}, {"nombre": "tipo_error", "tipo": "cat", "rol": "factor", "desc": "Tipo de error detectado (si aplica)"}, {"nombre": "origen_error", "tipo": "cat", "rol": "factor", "desc": "Humano o de la propia herramienta"}, {"nombre": "tiempo_no_afectado", "tipo": "num", "rol": "covariable", "desc": "Tiempo del trabajo que la mejora no cambia (control)"}, {"nombre": "contexto", "tipo": "cat", "rol": "covariable", "desc": "Notas que puedan confundir el resultado"}], "advertencias": [], "notas": ["Compara en las mismas fechas para no confundir la mejora con el paso del tiempo.", "Las unidades tienen dificultad distinta: agrúpalas por rango de dificultad y reparte con y sin la mejora de forma balanceada dentro de cada grupo, o usa la dificultad como variable explicativa; no compares promedios brutos."], "pendientes_datos": [{"modulo": "TIEMPOS", "minimos": "30 mediciones por elemento de trabajo (formato del curso) [CURSO]."}, {"modulo": "MSA-ATR", "minimos": "30 a 50 muestras (5-10 marginales, 5-10 evidentemente defectuosas, resto buenas), 2-3 evaluadores, al menos 2 rondas; valor de referencia si existe; coincidencia >= 0.75 (ideal > 0.90) [CURSO]."}, {"modulo": "DISTRIB", "minimos": "El curso no fija mínimo; sus ejemplos usan de 30 a 150 datos [CURSO]."}, {"modulo": "CORRIDA", "minimos": "Datos en orden cronológico; el curso no fija mínimo [CURSO]."}, {"modulo": "TABLERO", "minimos": "Indicadores con meta y resultado por semana, y trabajos en proceso [COMP]."}, {"modulo": "PARETO", "minimos": "Conteo o costo por categoría de defecto, causa de paro o tipo de error [COMP]."}, {"modulo": "BOXPLOT", "minimos": "Dos o más grupos comparables; los ejemplos del curso usan de 10 a 25 datos por grupo [CURSO]."}, {"modulo": "ANOVA", "minimos": "Réplicas por nivel (las plantillas admiten hasta 5) con orden aleatorizado; con 2 niveles equivale a la prueba t de dos muestras [COMP]."}, {"modulo": "CORREL", "minimos": "Pares X-Y; los ejemplos del curso usan 11 a 12 pares [CURSO]."}, {"modulo": "REGRESION", "minimos": "Al menos 15 observaciones (requisito de Durbin-Watson del curso) y repeticiones de Y para la prueba de falta de ajuste [CURSO]."}], "ruta_sugerida": ["HOJA-DATOS", "TIEMPOS", "MSA-ATR", "DISTRIB", "CORRIDA", "TABLERO", "PARETO", "BOXPLOT", "ANOVA", "CORREL", "REGRESION"], "siguiente_paso": "A3", "datos_fijos": {"nombre_proyecto": "Resistencia de uniones adhesivas en paneles de compuesto", "cliente_area": "Ensamble de compuestos, línea 1", "responsable": "Ing. responsable del proyecto (ficticio)", "logo": null, "notas": "Proyecto de ejemplo con datos sintéticos generados por D-MIKE; no es un caso real."}, "version_perfil": 1, "arbol_version": "1.3", "generado_en": "2026-09-30T13:37:33.576684+00:00", "respuestas": {"tamano": "50-249", "n_operadores": 6, "giro": "manufactura", "alcance": "linea_area", "categoria": "E", "sintoma": "S14", "secundarios": ["S07"], "f_s14_dificultad": "si", "f_s14_familias": "no", "f_s14_estado": "si", "f_s14_deteccion": "revision", "f_s14_diseno": "simultaneo", "tipo_dato": "variable", "datos": "excel", "volumen": "50-200", "fase_actual": "M", "objetivos": ["tiempo"], "equipo": "2-4", "semanas": "4-12", "puede_experimentar": "si"}}, "hoja_sugerida": false, "complementarios": [["RACI", "D"], ["EDT", "D"], ["CRONOGRAMA", "D"], ["MONTECARLO", "D"], ["RIESGOS", "D"], ["JUSTIFICACION", "D"], ["BITACORA", "D"], ["ENFOQUE", "D"], ["HIPOTESIS", "A"], ["DISENO-RSM", "I"], ["FACTORIAL", "I"], ["OPTIMIZADOR", "I"], ["VALOR-GANADO", "C"], ["COSTO-CALIDAD", "C"], ["LECCIONES", "C"]], "hojas": [{"hoja": "linea_base", "titulo": "Situación actual (Medir)", "columnas": [{"nombre": "fecha", "tipo": "fecha", "unidad": "", "descripcion": "Día de la prueba", "obligatoria": true}, {"nombre": "turno", "tipo": "texto", "unidad": "", "descripcion": "Turno A, B o C", "obligatoria": true}, {"nombre": "lote_adhesivo", "tipo": "texto", "unidad": "", "descripcion": "Número de lote del adhesivo", "obligatoria": true}, {"nombre": "temp_real", "tipo": "num", "unidad": "°C", "descripcion": "Temperatura real de curado del panel", "obligatoria": true}, {"nombre": "tiempo_real", "tipo": "num", "unidad": "min", "descripcion": "Tiempo real de curado", "obligatoria": true}, {"nombre": "resistencia_base", "tipo": "num", "unidad": "MPa", "descripcion": "Resistencia al cortante de la probeta", "obligatoria": true}, {"nombre": "porosidad_base", "tipo": "num", "unidad": "%", "descripcion": "Porosidad de la unión", "obligatoria": true}]}, {"hoja": "defectos", "titulo": "Registro de defectos (Analizar)", "columnas": [{"nombre": "tipo_defecto", "tipo": "texto", "unidad": "", "descripcion": "Un renglón por defecto encontrado", "obligatoria": true}]}, {"hoja": "gage_rr", "titulo": "Estudio del sistema de medición (Medir)", "columnas": [{"nombre": "parte_rr", "tipo": "texto", "unidad": "", "descripcion": "Probeta medida", "obligatoria": true}, {"nombre": "operador_rr", "tipo": "texto", "unidad": "", "descripcion": "Quién midió", "obligatoria": true}, {"nombre": "replica_rr", "tipo": "num", "unidad": "", "descripcion": "1 o 2", "obligatoria": true}, {"nombre": "medicion_rr", "tipo": "num", "unidad": "MPa", "descripcion": "Resultado de la medición", "obligatoria": true}]}, {"hoja": "cribado", "titulo": "Experimento de cribado (Mejorar)", "columnas": [{"nombre": "Temperatura", "tipo": "num", "unidad": "°C", "descripcion": "Ya viene escrita: no se cambia", "obligatoria": true}, {"nombre": "Tiempo", "tipo": "num", "unidad": "min", "descripcion": "Ya viene escrita", "obligatoria": true}, {"nombre": "Presion", "tipo": "num", "unidad": "bar", "descripcion": "Ya viene escrita", "obligatoria": true}, {"nombre": "Limpieza", "tipo": "num", "unidad": "nivel", "descripcion": "Ya viene escrita", "obligatoria": true}, {"nombre": "Resistencia_cribado", "tipo": "num", "unidad": "MPa", "descripcion": "Resultado de cada corrida", "obligatoria": true}], "corridas": [[130.0, 60.0, 2.0, 3.0], [120.0, 90.0, 3.0, 2.0], [130.0, 120.0, 2.0, 1.0], [120.0, 90.0, 3.0, 2.0], [120.0, 90.0, 3.0, 2.0], [110.0, 60.0, 4.0, 3.0], [130.0, 120.0, 4.0, 3.0], [110.0, 60.0, 2.0, 1.0], [110.0, 120.0, 4.0, 1.0], [110.0, 120.0, 2.0, 3.0], [130.0, 60.0, 4.0, 1.0]]}, {"hoja": "dcc", "titulo": "Diseño central compuesto (Mejorar)", "columnas": [{"nombre": "Temp_curado", "tipo": "num", "unidad": "°C", "descripcion": "Ya viene escrita", "obligatoria": true}, {"nombre": "Tiempo_curado", "tipo": "num", "unidad": "min", "descripcion": "Ya viene escrita", "obligatoria": true}, {"nombre": "Resistencia", "tipo": "num", "unidad": "MPa", "descripcion": "Resultado de cada corrida", "obligatoria": true}, {"nombre": "Porosidad", "tipo": "num", "unidad": "%", "descripcion": "Resultado de cada corrida", "obligatoria": true}], "corridas": [[115.0, 120.0], [125.0, 100.0], [115.0, 80.0], [125.0, 100.0], [110.858, 100.0], [125.0, 100.0], [135.0, 80.0], [135.0, 120.0], [125.0, 71.7157], [139.142, 100.0], [125.0, 128.284], [125.0, 100.0], [125.0, 100.0]]}, {"hoja": "despues", "titulo": "Proceso mejorado (Controlar)", "columnas": [{"nombre": "fecha_despues", "tipo": "fecha", "unidad": "", "descripcion": "Día de la prueba", "obligatoria": true}, {"nombre": "resistencia_despues", "tipo": "num", "unidad": "MPa", "descripcion": "Resistencia con el ciclo nuevo", "obligatoria": true}]}], "disenos": [{"id": "cribado", "modulo": "DISENO-RSM", "parametros": {"tipo": "frac", "nombres": "Temperatura, Tiempo, Presion, Limpieza", "bajos": "110, 60, 2, 1", "altos": "130, 120, 4, 3", "fraccion": "1", "signo": "1", "centros": "3", "respuesta": "Resistencia_cribado", "aleatorio": true, "semilla": "7"}, "hoja": "cribado", "respuestas": ["Resistencia_cribado"]}, {"id": "dcc", "modulo": "DISENO-RSM", "parametros": {"tipo": "ccd", "nombres": "Temp_curado, Tiempo_curado", "bajos": "115, 80", "altos": "135, 120", "respuesta": "Resistencia", "centros": "5", "aleatorio": true, "semilla": "11"}, "hoja": "dcc", "respuestas": ["Resistencia", "Porosidad"]}], "formatos": [{"id": "CHARTER", "cabecera": {"proyecto_num": "", "iniciador": "", "fecha": "", "documento_num": "", "fecha_inicio": "", "fecha_fin_esperada": "", "fecha_fin_real": "", "caso_negocio": "El 18 % de los paneles se rechaza por baja resistencia al cortante de la unión adhesiva; cada rechazo cuesta retrabajo y pruebas.", "alcance": "Línea 1 de ensamble de compuestos, unión adhesiva de paneles; no incluye laminado ni pintura.", "recursos": "", "requisitos": "Resistencia ≥ 30 MPa con Cpk ≥ 1.33.", "riesgo_general": "Medio: depende del proveedor de adhesivo y del horno de curado.", "presupuesto": "250000", "interesados_clave": "", "criterios_aprobacion": "Cpk ≥ 1.33 sostenido 4 semanas; firma el gerente de manufactura.", "criterios_salida": "Meta sostenida o cancelación si el cliente cambia el adhesivo.", "autoridad_lider": "Define el plan de pruebas y detiene la línea para pruebas.", "patrocinador": "Gerente de manufactura (ficticio)", "autoridad_patrocinador": "Aprueba recursos, pruebas y cambios de proceso", "preparado_fecha": "", "aprobado_por": "", "aprobado_fecha": ""}, "tablas": {"proposito": [{"ctq": "Resistencia al cortante (MPa)", "base": "31.3", "objetivo": "36"}, {"ctq": "", "base": "", "objetivo": ""}], "objetivos": [{"ctq": "", "base": "", "objetivo": "", "ahorro": ""}, {"ctq": "", "base": "", "objetivo": "", "ahorro": ""}], "equipo": [{"rol": "Líder", "nombre": "Responsable del proyecto", "email": "", "tel": ""}, {"rol": "Champion", "nombre": "Gerente de manufactura", "email": "", "tel": ""}, {"rol": "", "nombre": "", "email": "", "tel": ""}, {"rol": "", "nombre": "", "email": "", "tel": ""}, {"rol": "", "nombre": "", "email": "", "tel": ""}], "hitos": [{"hito": "Línea base", "fecha": "15/08/2026"}, {"hito": "Diseño de experimentos", "fecha": "12/09/2026"}, {"hito": "Cierre", "fecha": "16/10/2026"}, {"hito": "", "fecha": ""}], "metricas": [{"metrica": "", "actual": "", "objetivo": "", "comentario": ""}, {"metrica": "", "actual": "", "objetivo": "", "comentario": ""}, {"metrica": "", "actual": "", "objetivo": "", "comentario": ""}, {"metrica": "", "actual": "", "objetivo": "", "comentario": ""}, {"metrica": "", "actual": "", "objetivo": "", "comentario": ""}]}}, {"id": "SIPOC", "cabecera": {"proceso": "Unión adhesiva de paneles", "inicio": "Paneles laminados", "fin": "Panel probado"}, "tablas": {"entradas": [{"proveedor": "Almacén", "entrada": "Adhesivo epóxico", "m6": "Material", "tipo": "", "cantidad": "", "requisitos": ""}, {"proveedor": "Laminado", "entrada": "Paneles", "m6": "Material", "tipo": "", "cantidad": "", "requisitos": ""}, {"proveedor": "Mantenimiento", "entrada": "Horno calibrado", "m6": "Máquina", "tipo": "", "cantidad": "", "requisitos": ""}, {"proveedor": "", "entrada": "", "m6": "", "tipo": "", "cantidad": "", "requisitos": ""}, {"proveedor": "", "entrada": "", "m6": "", "tipo": "", "cantidad": "", "requisitos": ""}], "proceso": [{"paso": "Limpiar superficie", "salida": "Superficie preparada", "requisitos": "", "cliente": "Aplicación"}, {"paso": "Aplicar adhesivo", "salida": "Unión armada", "requisitos": "", "cliente": "Curado"}, {"paso": "Curar en horno", "salida": "Unión curada", "requisitos": "", "cliente": "Pruebas"}, {"paso": "Probar cortante", "salida": "Resultado", "requisitos": "", "cliente": "Calidad"}, {"paso": "", "salida": "", "requisitos": "", "cliente": ""}]}}, {"id": "DEF-PROBLEMA", "cabecera": {"sujeto": "las uniones adhesivas de la línea 1", "predicado": "no alcanzan la resistencia al cortante requerida", "donde": "Horno de curado 2", "cuando": "Desde junio de 2026, todos los turnos, más en el lote de adhesivo L3", "magnitud": "18 % de paneles bajo 30 MPa", "estandar": "≥ 30 MPa, Cpk ≥ 1.33", "causa_raiz": "", "solucion": ""}, "tablas": {}}, {"id": "KANO", "cabecera": {"producto": "Panel con unión adhesiva", "cliente": ""}, "tablas": {"atributos": [{"requisito": "Unión que no se despega", "respuesta_con": "Lo espero", "respuesta_sin": "Me disgusta"}, {"requisito": "Certificado de prueba por lote", "respuesta_con": "Me gusta", "respuesta_sin": "Me es indiferente"}, {"requisito": "", "respuesta_con": "", "respuesta_sin": ""}, {"requisito": "", "respuesta_con": "", "respuesta_sin": ""}, {"requisito": "", "respuesta_con": "", "respuesta_sin": ""}, {"requisito": "", "respuesta_con": "", "respuesta_sin": ""}, {"requisito": "", "respuesta_con": "", "respuesta_sin": ""}, {"requisito": "", "respuesta_con": "", "respuesta_sin": ""}]}}, {"id": "QFD", "cabecera": {"producto_servicio": "Panel con unión adhesiva", "linea_valor": "", "matriz": "1", "nuestro": "Línea 1", "comp_nombre_1": "Proveedor A", "comp_nombre_2": "Proveedor B", "comp_nombre_3": "", "comp_nombre_4": "", "techo": "1-2 +; 1-3 -; 2-4 +"}, "tablas": {"tecnicos": [{"k": "1", "nombre": "Temperatura de curado", "direccion": "obj", "unidad": "", "objetivo": "125 °C", "dificultad": "2", "empresa": "3", "comp_1": "4", "comp_2": "3", "comp_3": "", "comp_4": ""}, {"k": "2", "nombre": "Tiempo de curado", "direccion": "obj", "unidad": "", "objetivo": "100 min", "dificultad": "3", "empresa": "2", "comp_1": "4", "comp_2": "3", "comp_3": "", "comp_4": ""}, {"k": "3", "nombre": "Porosidad", "direccion": "min", "unidad": "", "objetivo": "≤ 1.5 %", "dificultad": "4", "empresa": "3", "comp_1": "4", "comp_2": "3", "comp_3": "", "comp_4": ""}, {"k": "4", "nombre": "Limpieza de superficie", "direccion": "max", "unidad": "", "objetivo": "Nivel 3", "dificultad": "2", "empresa": "2", "comp_1": "4", "comp_2": "3", "comp_3": "", "comp_4": ""}, {"k": "5", "nombre": "", "direccion": "", "unidad": "", "objetivo": "", "dificultad": "", "empresa": "", "comp_1": "", "comp_2": "", "comp_3": "", "comp_4": ""}, {"k": "6", "nombre": "", "direccion": "", "unidad": "", "objetivo": "", "dificultad": "", "empresa": "", "comp_1": "", "comp_2": "", "comp_3": "", "comp_4": ""}, {"k": "7", "nombre": "", "direccion": "", "unidad": "", "objetivo": "", "dificultad": "", "empresa": "", "comp_1": "", "comp_2": "", "comp_3": "", "comp_4": ""}, {"k": "8", "nombre": "", "direccion": "", "unidad": "", "objetivo": "", "dificultad": "", "empresa": "", "comp_1": "", "comp_2": "", "comp_3": "", "comp_4": ""}, {"k": "9", "nombre": "", "direccion": "", "unidad": "", "objetivo": "", "dificultad": "", "empresa": "", "comp_1": "", "comp_2": "", "comp_3": "", "comp_4": ""}, {"k": "10", "nombre": "", "direccion": "", "unidad": "", "objetivo": "", "dificultad": "", "empresa": "", "comp_1": "", "comp_2": "", "comp_3": "", "comp_4": ""}], "requisitos_cliente": [{"requisito": "Unión resistente", "importancia": "5", "rel_1": "9", "rel_2": "9", "rel_3": "3", "rel_4": "3", "rel_5": "", "rel_6": "", "rel_7": "", "rel_8": "", "rel_9": "", "rel_10": "", "quejas": "", "empresa": "3", "comp_1": "4", "comp_2": "3", "comp_3": "", "comp_4": "", "meta": "5", "punto_venta": "1.5"}, {"requisito": "Sin burbujas visibles", "importancia": "4", "rel_1": "3", "rel_2": "", "rel_3": "9", "rel_4": "3", "rel_5": "", "rel_6": "", "rel_7": "", "rel_8": "", "rel_9": "", "rel_10": "", "quejas": "", "empresa": "3", "comp_1": "4", "comp_2": "4", "comp_3": "", "comp_4": "", "meta": "4", "punto_venta": "1.2"}, {"requisito": "Entrega a tiempo", "importancia": "3", "rel_1": "", "rel_2": "3", "rel_3": "", "rel_4": "", "rel_5": "", "rel_6": "", "rel_7": "", "rel_8": "", "rel_9": "", "rel_10": "", "quejas": "", "empresa": "4", "comp_1": "4", "comp_2": "3", "comp_3": "", "comp_4": "", "meta": "4", "punto_venta": "1"}, {"requisito": "Trazabilidad por lote", "importancia": "2", "rel_1": "", "rel_2": "", "rel_3": "", "rel_4": "1", "rel_5": "", "rel_6": "", "rel_7": "", "rel_8": "", "rel_9": "", "rel_10": "", "quejas": "", "empresa": "2", "comp_1": "3", "comp_2": "3", "comp_3": "", "comp_4": "", "meta": "4", "punto_venta": "1"}]}}, {"id": "CTQ-TREE", "cabecera": {"necesidad": "Panel que no falle en servicio"}, "tablas": {"ramas": [{"impulsor": "Resistencia", "requisito": "Cortante", "indicador": "MPa por probeta", "meta": "≥ 30 MPa"}, {"impulsor": "Calidad de unión", "requisito": "Porosidad", "indicador": "% de área", "meta": "≤ 1.5 %"}, {"impulsor": "", "requisito": "", "indicador": "", "meta": ""}, {"impulsor": "", "requisito": "", "indicador": "", "meta": ""}, {"impulsor": "", "requisito": "", "indicador": "", "meta": ""}, {"impulsor": "", "requisito": "", "indicador": "", "meta": ""}, {"impulsor": "", "requisito": "", "indicador": "", "meta": ""}, {"impulsor": "", "requisito": "", "indicador": "", "meta": ""}]}}, {"id": "INTERESADOS", "cabecera": {"estrategia": ""}, "tablas": {"registro": [{"nombre": "Gerente de manufactura", "puesto": "", "contacto": "", "rol": "Patrocinador", "requisitos": "", "expectativas": "", "fase": "", "tipo": "", "direccion": ""}, {"nombre": "Supervisor del horno", "puesto": "", "contacto": "", "rol": "Dueño del proceso", "requisitos": "", "expectativas": "", "fase": "", "tipo": "", "direccion": ""}, {"nombre": "Calidad del cliente", "puesto": "", "contacto": "", "rol": "Cliente", "requisitos": "", "expectativas": "", "fase": "", "tipo": "", "direccion": ""}, {"nombre": "", "puesto": "", "contacto": "", "rol": "", "requisitos": "", "expectativas": "", "fase": "", "tipo": "", "direccion": ""}, {"nombre": "", "puesto": "", "contacto": "", "rol": "", "requisitos": "", "expectativas": "", "fase": "", "tipo": "", "direccion": ""}, {"nombre": "", "puesto": "", "contacto": "", "rol": "", "requisitos": "", "expectativas": "", "fase": "", "tipo": "", "direccion": ""}], "analisis": [{"poder": "Alto", "interes": "Alto", "urgencia": "", "legitimidad": "", "actual": "De apoyo", "deseado": "Líder", "comunicacion": "", "accion": "", "responsable": "", "revision": ""}, {"poder": "Bajo", "interes": "Alto", "urgencia": "", "legitimidad": "", "actual": "Neutral", "deseado": "De apoyo", "comunicacion": "", "accion": "Juntas semanales", "responsable": "", "revision": ""}, {"poder": "Alto", "interes": "Bajo", "urgencia": "", "legitimidad": "", "actual": "Neutral", "deseado": "De apoyo", "comunicacion": "", "accion": "Reporte mensual", "responsable": "", "revision": ""}, {"poder": "", "interes": "", "urgencia": "", "legitimidad": "", "actual": "", "deseado": "", "comunicacion": "", "accion": "", "responsable": "", "revision": ""}, {"poder": "", "interes": "", "urgencia": "", "legitimidad": "", "actual": "", "deseado": "", "comunicacion": "", "accion": "", "responsable": "", "revision": ""}, {"poder": "", "interes": "", "urgencia": "", "legitimidad": "", "actual": "", "deseado": "", "comunicacion": "", "accion": "", "responsable": "", "revision": ""}]}}, {"id": "RACI", "cabecera": {"p1": "Líder", "p2": "Gerente", "p3": "Supervisor", "p4": "Calidad", "p5": "", "p6": ""}, "tablas": {"actividades": [{"actividad": "Diseño de experimentos", "p1": "R/A", "p2": "", "p3": "C", "p4": "C", "p5": "", "p6": ""}, {"actividad": "Cambio del ciclo de curado", "p1": "R", "p2": "A", "p3": "C", "p4": "I", "p5": "", "p6": ""}, {"actividad": "Plan de control", "p1": "C", "p2": "", "p3": "R/A", "p4": "C", "p5": "", "p6": ""}, {"actividad": "", "p1": "", "p2": "", "p3": "", "p4": "", "p5": "", "p6": ""}, {"actividad": "", "p1": "", "p2": "", "p3": "", "p4": "", "p5": "", "p6": ""}, {"actividad": "", "p1": "", "p2": "", "p3": "", "p4": "", "p5": "", "p6": ""}, {"actividad": "", "p1": "", "p2": "", "p3": "", "p4": "", "p5": "", "p6": ""}, {"actividad": "", "p1": "", "p2": "", "p3": "", "p4": "", "p5": "", "p6": ""}]}}, {"id": "EDT", "cabecera": {"plantilla": "", "enunciado": ""}, "tablas": {"elementos": [{"codigo": "1", "nombre": "Proyecto DMAIC", "tipo": "Proyecto"}, {"codigo": "1.1", "nombre": "Definir", "tipo": "Cuenta de control"}, {"codigo": "1.1.1", "nombre": "Definir el proyecto y crear el acta", "tipo": "Paquete de trabajo"}, {"codigo": "1.1.2", "nombre": "Definir el proceso y las métricas del problema", "tipo": "Paquete de trabajo"}, {"codigo": "1.1.3", "nombre": "Formar el equipo", "tipo": "Paquete de trabajo"}, {"codigo": "1.1.4", "nombre": "Aprobación del proyecto", "tipo": "Paquete de trabajo"}, {"codigo": "1.2", "nombre": "Medir", "tipo": "Cuenta de control"}, {"codigo": "1.2.1", "nombre": "Describir el proceso", "tipo": "Paquete de trabajo"}, {"codigo": "1.2.2", "nombre": "Medir el desempeño del proceso", "tipo": "Paquete de trabajo"}, {"codigo": "1.2.3", "nombre": "Análisis de sistemas de medición", "tipo": "Paquete de trabajo"}, {"codigo": "1.2.4", "nombre": "Definir la línea base", "tipo": "Paquete de trabajo"}, {"codigo": "1.3", "nombre": "Analizar", "tipo": "Cuenta de control"}, {"codigo": "1.3.1", "nombre": "Analizar el proceso", "tipo": "Paquete de trabajo"}, {"codigo": "1.3.2", "nombre": "Analizar las fuentes de variación", "tipo": "Paquete de trabajo"}, {"codigo": "1.3.3", "nombre": "Determinar variables significativas", "tipo": "Paquete de
trabajo"}, {"codigo": "1.4", "nombre": "Mejorar", "tipo": "Cuenta de control"}, {"codigo": "1.4.1", "nombre": "Determinar nuevas condiciones de operación", "tipo": "Paquete de trabajo"}, {"codigo": "1.4.2", "nombre": "Estimar los beneficios del proceso mejorado", "tipo": "Paquete de trabajo"}, {"codigo": "1.4.3", "nombre": "Determinar y ajustar los modos de falla", "tipo": "Paquete de trabajo"}, {"codigo": "1.4.4", "nombre": "Implementar y verificar los cambios", "tipo": "Paquete de trabajo"}, {"codigo": "1.5", "nombre": "Controlar", "tipo": "Cuenta de control"}, {"codigo": "1.5.1", "nombre": "Implementar acciones de control", "tipo": "Paquete de trabajo"}, {"codigo": "1.5.2", "nombre": "Implementar el plan de control con el dueño del proceso", "tipo": "Paquete de trabajo"}, {"codigo": "1.5.3", "nombre": "Análisis del plan de logros mensual", "tipo": "Paquete de trabajo"}, {"codigo": "1.5.4", "nombre": "Documentar lecciones aprendidas", "tipo": "Paquete de trabajo"}, {"codigo": "1.6", "nombre": "Gestión del proyecto", "tipo": "Cuenta de control"}, {"codigo": "1.6.1", "nombre": "Seguimiento semanal y reportes", "tipo": "Paquete de trabajo"}, {"codigo": "1.6.2", "nombre": "Revisiones de fase", "tipo": "Paquete de trabajo"}]}}, {"id": "CRONOGRAMA", "cabecera": {"inicio": "03/08/2026", "plantilla": "", "calendario": "habiles", "distribucion": "triangular", "fijar_base": "", "base_fecha": ""}, "tablas": {"actividades": [{"id": "D1", "nombre": "Definir el proyecto y crear el acta", "edt": "", "hito": "", "o": "5.6", "m": "7", "p": "10.5", "pred": "", "base_ini": "", "base_fin": ""}, {"id": "D2", "nombre": "Definir el proceso y las métricas del problema", "edt": "", "hito": "", "o": "2.4", "m": "3", "p": "4.5", "pred": "D1", "base_ini": "", "base_fin": ""}, {"id": "D3", "nombre": "Formar el equipo", "edt": "", "hito": "", "o": "1.6", "m": "2", "p": "3.0", "pred": "D2", "base_ini": "", "base_fin": ""}, {"id": "D4", "nombre": "Aprobación del proyecto", "edt": "", "hito": "", "o": "0.8", "m": "1", "p": "1.5", "pred": "D3", "base_ini": "", "base_fin": ""}, {"id": "M1", "nombre": "Describir el proceso", "edt": "", "hito": "", "o": "1.6", "m": "2", "p": "3.0", "pred": "D4", "base_ini": "", "base_fin": ""}, {"id": "M2", "nombre": "Medir el desempeño del proceso", "edt": "", "hito": "", "o": "1.6", "m": "2", "p": "3.0", "pred": "M1", "base_ini": "", "base_fin": ""}, {"id": "M3", "nombre": "Análisis de sistemas de medición", "edt": "", "hito": "", "o": "1.6", "m": "2", "p": "3.0", "pred": "M2", "base_ini": "", "base_fin": ""}, {"id": "M4", "nombre": "Definir la línea base", "edt": "", "hito": "", "o": "8.0", "m": "10", "p": "15.0", "pred": "M3", "base_ini": "", "base_fin": ""}, {"id": "M5", "nombre": "Revisar y actualizar el estatus (Medir)", "edt": "", "hito": "Sí", "o": "", "m": "0", "p": "", "pred": "M4", "base_ini": "", "base_fin": ""}, {"id": "A1", "nombre": "Analizar el proceso", "edt": "", "hito": "", "o": "6.4", "m": "8", "p": "12.0", "pred": "M5", "base_ini": "", "base_fin": ""}, {"id": "A2", "nombre": "Analizar las fuentes de variación", "edt": "", "hito": "", "o": "8.0", "m": "10", "p": "15.0", "pred": "A1", "base_ini": "", "base_fin": ""}, {"id": "A3", "nombre": "Determinar variables significativas", "edt": "", "hito": "", "o": "8.0", "m": "10", "p": "15.0", "pred": "A2", "base_ini": "", "base_fin": ""}, {"id": "A4", "nombre": "Revisar y actualizar el estatus (Analizar)", "edt": "", "hito": "Sí", "o": "", "m": "0", "p": "", "pred": "A3", "base_ini": "", "base_fin": ""}, {"id": "I1", "nombre": "Determinar nuevas condiciones de operación", "edt": "", "hito": "", "o": "8.0", "m": "10", "p": "15.0", "pred": "A4", "base_ini": "", "base_fin": ""}, {"id": "I2", "nombre": "Estimar los beneficios del proceso mejorado", "edt": "", "hito": "", "o": "4.0", "m": "5", "p": "7.5", "pred": "I1", "base_ini": "", "base_fin": ""}, {"id": "I3", "nombre": "Determinar y ajustar los modos de falla", "edt": "", "hito": "", "o": "4.0", "m": "5", "p": "7.5", "pred": "I2", "base_ini": "", "base_fin": ""}, {"id": "I4", "nombre": "Implementar y verificar los cambios", "edt": "", "hito": "", "o": "4.0", "m": "5", "p": "7.5", "pred": "I3", "base_ini": "", "base_fin": ""}, {"id": "I5", "nombre": "Revisar y actualizar el estatus (Mejorar)", "edt": "", "hito": "Sí", "o": "", "m": "0", "p": "", "pred": "I4", "base_ini": "", "base_fin": ""}, {"id": "C1", "nombre": "Implementar acciones de control", "edt": "", "hito": "", "o": "7.2", "m": "9", "p": "13.5", "pred": "I5", "base_ini": "", "base_fin": ""}, {"id": "C2", "nombre": "Implementar el plan de control con el dueño del proceso", "edt": "", "hito": "", "o": "1.6", "m": "2", "p": "3.0", "pred": "C1", "base_ini": "", "base_fin": ""}, {"id": "C3", "nombre": "Análisis del plan de logros mensual", "edt": "", "hito": "", "o": "4.0", "m": "5", "p": "7.5", "pred": "C2", "base_ini": "", "base_fin": ""}, {"id": "C4", "nombre": "Documentar lecciones aprendidas", "edt": "", "hito": "", "o": "0.8", "m": "1", "p": "1.5", "pred": "C3", "base_ini": "", "base_fin": ""}, {"id": "C5", "nombre": "Cierre formal del proyecto", "edt": "", "hito": "Sí", "o": "", "m": "0", "p": "", "pred": "C4", "base_ini": "", "base_fin": ""}]}}, {"id": "MONTECARLO", "cabecera": {"iteraciones": "2000", "semilla": "1", "distribucion": "triangular", "meta": ""}, "tablas": {}}, {"id": "RIESGOS", "cabecera": {"apetito": "", "reserva_cont": "30000", "reserva_gest": ""}, "tablas": {"registro": [{"tipo": "Amenaza", "causa": "Lotes de adhesivo variables", "riesgo": "El lote L3 sigue fuera de especificación", "efecto": "Rechazos", "categoria": "", "probabilidad": "Media", "impacto": "Alto", "urgencia": "", "dueno": "Calidad", "disparador": "", "estrategia": "Mitigar", "acciones": "Inspección de recibo por lote", "contingencia": "", "respaldo": "", "residual": "", "secundario": "", "costo": "40000", "estado": ""}, {"tipo": "Oportunidad", "causa": "", "riesgo": "Ciclo de curado más corto", "efecto": "Más capacidad del horno", "categoria": "", "probabilidad": "Media", "impacto": "Moderado", "urgencia": "", "dueno": "Líder", "disparador": "", "estrategia": "Explotar", "acciones": "Validar con el diseño central compuesto", "contingencia": "", "respaldo": "", "residual": "", "secundario": "", "costo": "20000", "estado": ""}, {"tipo": "", "causa": "", "riesgo": "", "efecto": "", "categoria": "", "probabilidad": "", "impacto": "", "urgencia": "", "dueno": "", "disparador": "", "estrategia": "", "acciones": "", "contingencia": "", "respaldo": "", "residual": "", "secundario": "", "costo": "", "estado": ""}, {"tipo": "", "causa": "", "riesgo": "", "efecto": "", "categoria": "", "probabilidad": "", "impacto": "", "urgencia": "", "dueno": "", "disparador": "", "estrategia": "", "acciones": "", "contingencia": "", "respaldo": "", "residual": "", "secundario": "", "costo": "", "estado": ""}, {"tipo": "", "causa": "", "riesgo": "", "efecto": "", "categoria": "", "probabilidad": "", "impacto": "", "urgencia": "", "dueno": "", "disparador": "", "estrategia": "", "acciones": "", "contingencia": "", "respaldo": "", "residual": "", "secundario": "", "costo": "", "estado": ""}, {"tipo": "", "causa": "", "riesgo": "", "efecto": "", "categoria": "", "probabilidad": "", "impacto": "", "urgencia": "", "dueno": "", "disparador": "", "estrategia": "", "acciones": "", "contingencia": "", "respaldo": "", "residual": "", "secundario": "", "costo": "", "estado": ""}]}}, {"id": "JUSTIFICACION", "cabecera": {"inversion": "250000", "tasa": "12", "unidad": "año"}, "tablas": {"flujos": [{"beneficio": "180000", "costo": "15000"}, {"beneficio": "180000", "costo": "15000"}, {"beneficio": "180000", "costo": "15000"}, {"beneficio": "", "costo": ""}, {"beneficio": "", "costo": ""}]}}, {"id": "ENFOQUE", "cabecera": {"elegido": "Predictivo", "justificacion": ""}, "tablas": {"variables": [{"categoria": "Producto", "variable": "Grado de innovación", "guia": "Conocido y con experiencia → predictivo; muy innovador o sin experiencia → adaptativo", "valor": "", "comentario": ""}, {"categoria": "Producto", "variable": "Certeza de los requisitos", "guia": "Requisitos claros → predictivo; inciertos o cambiantes → adaptativo", "valor": "", "comentario": ""}, {"categoria": "Producto", "variable": "Estabilidad del alcance", "guia": "Estable → predictivo; con muchos cambios esperados → adaptativo", "valor": "", "comentario": ""}, {"categoria": "Producto", "variable": "Facilidad para cambiar", "guia": "Difícil incorporar cambios → predictivo; fácil → adaptativo", "valor": "", "comentario": ""}, {"categoria": "Producto", "variable": "Opciones de entrega", "guia": "Se entrega completo → predictivo; se puede entregar por partes → incremental o adaptativo", "valor": "", "comentario": ""}, {"categoria": "Producto", "variable": "Riesgo", "guia": "Alto riesgo que exige planeación previa → predictivo; riesgo que baja construyendo por módulos → adaptativo", "valor": "", "comentario": ""}, {"categoria": "Producto", "variable": "Requisitos de seguridad", "guia": "Rigurosos → predictivo", "valor": "", "comentario": ""}, {"categoria": "Producto", "variable": "Regulaciones", "guia": "Mucha supervisión regulatoria y documentación → predictivo", "valor": "", "comentario": ""}, {"categoria": "Proyecto", "variable": "Interesados", "guia": "Poca participación continua → predictivo; dueño del producto muy involucrado → adaptativo", "valor": "", "comentario": ""}, {"categoria": "Proyecto", "variable": "Restricciones de cronograma", "guia": "Hay que entregar algo pronto, aunque no esté terminado → iterativo o adaptativo", "valor": "", "comentario": ""}, {"categoria": "Proyecto", "variable": "Disponibilidad de fondos", "guia": "Fondos inciertos → adaptativo o iterativo (producto mínimo viable)", "valor": "", "comentario": ""}, {"categoria": "Organización", "variable": "Estructura", "guia": "Muchos niveles y burocracia → predictivo; estructura plana → adaptativo", "valor": "", "comentario": ""}, {"categoria": "Organización", "variable": "Cultura", "guia": "Dirigir y medir contra líneas base → predictivo; equipos autogestionados → adaptativo", "valor": "", "comentario": ""}, {"categoria": "Organización", "variable": "Capacidad organizacional", "guia": "Sin experiencia ágil → predictivo; con políticas y mentalidad ágil → adaptativo", "valor": "", "comentario": ""}, {"categoria": "Organización", "variable": "Tamaño y ubicación del equipo", "guia": "Equipos grandes o virtuales → predictivo; 7 ± 2 en un mismo lugar → adaptativo", "valor": "", "comentario": ""}]}}, {"id": "BITACORA", "cabecera": {}, "tablas": {"supuestos": [{"tipo": "Supuesto", "nivel": "Operativo", "descripcion": "El horno 2 mantiene ±2 °C", "responsable": "", "estado": "Validado"}, {"tipo": "", "nivel": "", "descripcion": "", "responsable": "", "estado": ""}, {"tipo": "", "nivel": "", "descripcion": "", "responsable": "", "estado": ""}, {"tipo": "", "nivel": "", "descripcion": "", "responsable": "", "estado": ""}], "incidentes": [{"tipo": "Equipo", "quien": "Supervisor", "fecha": "20/08/2026", "descripcion": "Termopar del horno fuera de calibración", "prioridad": "Alta", "asignado": "Mantenimiento", "objetivo": "", "estado": "Cerrado", "solucion": "Calibración y verificación diaria"}, {"tipo": "", "quien": "", "fecha": "", "descripcion": "", "prioridad": "", "asignado": "", "objetivo": "", "estado": "", "solucion": ""}, {"tipo": "", "quien": "", "fecha": "", "descripcion": "", "prioridad": "", "asignado": "", "objetivo": "", "estado": "", "solucion": ""}, {"tipo": "", "quien": "", "fecha": "", "descripcion": "", "prioridad": "", "asignado": "", "objetivo": "", "estado": "", "solucion": ""}], "cambios": [{"fecha": "15/09/2026", "solicitante": "Líder", "descripcion": "Ciclo de curado 125 °C y 100 min", "afecta": "Procedimiento", "impacto": "Mayor resistencia y menos porosidad", "decision": "Aprobado", "decidio": "Gerente de manufactura", "fecha_decision": ""}, {"fecha": "", "solicitante": "", "descripcion": "", "afecta": "", "impacto": "", "decision": "", "decidio": "", "fecha_decision": ""}, {"fecha": "", "solicitante": "", "descripcion": "", "afecta": "", "impacto": "", "decision": "", "decidio": "", "fecha_decision": ""}, {"fecha": "", "solicitante": "", "descripcion": "", "afecta": "", "impacto": "", "decision": "", "decidio": "", "fecha_decision": ""}]}}, {"id": "HOJA-DATOS", "cabecera": {"inicio": "01/08/2026", "instrumento": "Máquina universal de pruebas", "unidades": "MPa", "caracteristica": "Resistencia al cortante", "tipo_dato": "Continuo", "metodo": "aleatorio", "poblacion": "", "p": "", "s": "", "d": "", "confianza": "95", "tiempo": ""}, "tablas": {"plan": [{"medicion": "Resistencia", "estratificacion": "Turno, lote de adhesivo", "definicion": "Probeta de cortante por panel", "tamano": "4 por día", "fuente": "Laboratorio", "recoleccion": "", "quien": "Técnico de pruebas"}, {"medicion": "", "estratificacion": "", "definicion": "", "tamano": "", "fuente": "", "recoleccion": "", "quien": ""}, {"medicion": "", "estratificacion": "", "definicion": "", "tamano": "", "fuente": "", "recoleccion": "", "quien": ""}]}}, {"id": "DESEMPENO", "cabecera": {"proceso": "Unión adhesiva", "conv_dato": "", "conv_valor": ""}, "tablas": {"pasos": [{"paso": "Unión", "unidades": "400", "oportunidades": "2", "defectos": "86"}, {"paso": "", "unidades": "", "oportunidades": "", "defectos": ""}, {"paso": "", "unidades": "", "oportunidades": "", "defectos": ""}, {"paso": "", "unidades": "", "oportunidades": "", "defectos": ""}, {"paso": "", "unidades": "", "oportunidades": "", "defectos": ""}, {"paso": "", "unidades": "", "oportunidades": "", "defectos": ""}, {"paso": "", "unidades": "", "oportunidades": "", "defectos": ""}, {"paso": "", "unidades": "", "oportunidades": "", "defectos": ""}]}}, {"id": "ISHIKAWA", "cabecera": {"efecto": "Baja resistencia de la unión", "fecha": "", "equipo": ""}, "tablas": {"causas": [{"categoria": "Material", "causa": "Lote de adhesivo L3", "subcausa": "", "verificada": "Sí"}, {"categoria": "Método", "causa": "Ciclo de curado corto", "subcausa": "", "verificada": "Sí"}, {"categoria": "Máquina", "causa": "Termopar descalibrado", "subcausa": "", "verificada": "Sí"}, {"categoria": "Mano de obra", "causa": "Limpieza inconsistente", "subcausa": "", "verificada": ""}, {"categoria": "Medición", "causa": "Probetas mal alineadas", "subcausa": "", "verificada": ""}, {"categoria": "Medio ambiente", "causa": "Humedad en verano", "subcausa": "", "verificada": ""}, {"categoria": "", "causa": "", "subcausa": "", "verificada": ""}, {"categoria": "", "causa": "", "subcausa": "", "verificada": ""}]}}, {"id": "CINCO-PQ", "cabecera": {"problema": "Uniones bajo 30 MPa", "causa_raiz": "El ciclo de curado no se definió con datos; se heredó de otro adhesivo", "accion": "Definir el ciclo con un diseño de experimentos", "responsable": "Líder", "fecha": ""}, "tablas": {"porques": [{"respuesta": "El adhesivo no cura completo", "evidencia": "", "verificado": ""}, {"respuesta": "La temperatura y el tiempo son bajos", "evidencia": "", "verificado": ""}, {"respuesta": "El ciclo se copió de otro adhesivo", "evidencia": "", "verificado": ""}, {"respuesta": "", "evidencia": "", "verificado": ""}, {"respuesta": "", "evidencia": "", "verificado": ""}]}}, {"id": "AMEF", "cabecera": {"tipo": "proceso", "escala_occ": "ppm", "sistema": "", "subsistema": "", "componente": "", "numero": "", "articulo": "", "responsable_diseno": "", "modelo": "", "fecha": "", "equipo": "", "creado": "", "modificado": ""}, "tablas": {"filas": [{"operacion": "Curado", "falla": "Curado incompleto", "efecto": "Baja resistencia", "sev": "8", "causas": "Ciclo corto o termopar descalibrado", "occ": "6", "controles": "Prueba destructiva por muestreo", "det": "5", "acciones": "Ciclo 125 °C · 100 min y verificación diaria del termopar", "responsables": "", "tomadas": "", "sev2": "8", "occ2": "2", "det2": "3"}, {"operacion": "Limpieza", "falla": "Superficie contaminada", "efecto": "Despegue", "sev": "8", "causas": "Paño reutilizado", "occ": "4", "controles": "Visual", "det": "6", "acciones": "Paños de un solo uso y prueba de gota", "responsables": "", "tomadas": "", "sev2": "8", "occ2": "2", "det2": "3"}, {"operacion": "", "falla": "", "efecto": "", "sev": "", "causas": "", "occ": "", "controles": "", "det": "", "acciones": "", "responsables": "", "tomadas": "", "sev2": "", "occ2": "", "det2": ""}, {"operacion": "", "falla": "", "efecto": "", "sev": "", "causas": "", "occ": "", "controles": "", "det": "", "acciones": "", "responsables": "", "tomadas": "", "sev2": "", "occ2": "", "det2": ""}, {"operacion": "", "falla": "", "efecto": "", "sev": "", "causas": "", "occ": "", "controles": "", "det": "", "acciones": "", "responsables": "", "tomadas": "", "sev2": "", "occ2": "", "det2": ""}]}}, {"id": "POKAYOKE", "cabecera": {}, "tablas": {"casos": [{"error": "Arrancar el horno con el ciclo anterior", "proceso": "Curado", "tipo": "", "fase": "", "protege": "", "dispositivo": "Receta bloqueada por número de parte", "estado": ""}, {"error": "", "proceso": "", "tipo": "", "fase": "", "protege": "", "dispositivo": "", "estado": ""}, {"error": "", "proceso": "", "tipo": "", "fase": "", "protege": "", "dispositivo": "", "estado": ""}, {"error": "", "proceso": "", "tipo": "", "fase": "", "protege": "", "dispositivo": "", "estado": ""}, {"error": "", "proceso": "", "tipo": "", "fase": "", "protege": "", "dispositivo": "", "estado": ""}, {"error": "", "proceso": "", "tipo": "", "fase": "", "protege": "", "dispositivo": "", "estado": ""}]}}, {"id": "PLAN-CONTROL", "cabecera": {"fecha": "", "revision": "", "producto": "Panel con unión adhesiva", "proceso": "Curado", "aprobado_por": "", "ultima_revision": "", "version": ""}, "tablas": {"filas": [{"paso": "Curado", "que": "Temperatura de meseta", "critico": "", "es": "", "limites": "123 a 127 °C", "metodo_medicion": "", "ubicacion": "", "metodo_control": "Registro del horno", "tamano": "", "frecuencia": "Cada ciclo", "quien": "Operador", "registro": "", "accion": "", "doc": ""}, {"paso": "Prueba", "que": "Resistencia al cortante", "critico": "", "es": "", "limites": "≥ 30 MPa", "metodo_medicion": "", "ubicacion": "", "metodo_control": "Carta X̄-R (n = 5)", "tamano": "5", "frecuencia": "Diaria", "quien": "Técnico de pruebas", "registro": "", "accion": "", "doc": ""}, {"paso": "", "que": "", "critico": "", "es": "", "limites": "", "metodo_medicion": "", "ubicacion": "", "metodo_control": "", "tamano": "", "frecuencia": "", "quien": "", "registro": "", "accion": "", "doc": ""}, {"paso": "", "que": "", "critico": "", "es": "", "limites": "", "metodo_medicion": "", "ubicacion": "", "metodo_control": "", "tamano": "", "frecuencia": "", "quien": "", "registro": "", "accion": "", "doc": ""}, {"paso": "", "que": "", "critico": "", "es": "", "limites": "", "metodo_medicion": "", "ubicacion": "", "metodo_control": "", "tamano": "", "frecuencia": "", "quien": "", "registro": "", "accion": "", "doc": ""}]}}, {"id": "TABLERO", "cabecera": {"semanas": "6", "inicio": "", "col_fecha": ""}, "tablas": {"kpi": [{"kpi_id": "NIVEL-SIGMA", "categoria": "Calidad", "indicador": "Nivel sigma", "unidad": "sigma", "sentido": ">=", "meta": "4", "advertencia": "", "s1": "2.4", "s2": "2.5", "s3": "2.6", "s4": "3.1", "s5": "3.8", "s6": "4.3", "s7": "4.6", "s8": "4.7", "s9": "", "s10": "", "s11": "", "s12": "", "tarjeta": "Sí", "tipo_ind": "Atrasado", "explicacion": "", "col": "", "calculo": ""}, {"kpi_id": "OEE", "categoria": "Equipo", "indicador": "OEE", "unidad": "%", "sentido": ">=", "meta": "85", "advertencia": "", "s1": "79", "s2": "80", "s3": "81", "s4": "83", "s5": "85", "s6": "86", "s7": "87", "s8": "86", "s9": "", "s10": "", "s11": "", "s12": "", "tarjeta": "Sí", "tipo_ind": "Atrasado", "explicacion": "", "col": "", "calculo": ""}, {"kpi_id": "", "categoria": "", "indicador": "", "unidad": "", "sentido": "", "meta": "", "advertencia": "", "s1": "", "s2": "", "s3": "", "s4": "", "s5": "", "s6": "", "s7": "", "s8": "", "s9": "", "s10": "", "s11": "", "s12": "", "tarjeta": "", "tipo_ind": "", "explicacion": "", "col": "", "calculo": ""}], "wip": [{"unidad": "", "estado": "", "responsable": ""}, {"unidad": "", "estado": "", "responsable": ""}, {"unidad": "", "estado": "", "responsable": ""}]}}, {"id": "VALOR-GANADO", "cabecera": {"bac": "250000", "umbral_sup": "10", "umbral_inf": "20", "plan_excepcion": ""}, "tablas": {"cortes": [{"periodo": "S1", "pv": "50000", "ev": "48000", "ac": "52000", "explicacion": ""}, {"periodo": "S2", "pv": "120000", "ev": "112000", "ac": "118000", "explicacion": ""}, {"periodo": "S3", "pv": "190000", "ev": "186000", "ac": "191000", "explicacion": ""}, {"periodo": "S4", "pv": "250000", "ev": "250000", "ac": "247000", "explicacion": ""}, {"periodo": "", "pv": "", "ev": "", "ac": "", "explicacion": ""}, {"periodo": "", "pv": "", "ev": "", "ac": "", "explicacion": ""}]}}, {"id": "COSTO-CALIDAD", "cabecera": {"periodo": "", "ventas": "12000000"}, "tablas": {"partidas": [{"categoria": "Prevención", "concepto": "Diseño de experimentos y capacitación", "antes": "20000", "despues": "60000"}, {"categoria": "Evaluación", "concepto": "Pruebas destructivas", "antes": "90000", "despues": "70000"}, {"categoria": "Falla interna", "concepto": "Retrabajo y desecho", "antes": "520000", "despues": "110000"}, {"categoria": "Falla externa", "concepto": "Reclamos", "antes": "80000", "despues": "10000"}, {"categoria": "", "concepto": "", "antes": "", "despues": ""}, {"categoria": "", "concepto": "", "antes": "", "despues": ""}, {"categoria": "", "concepto": "", "antes": "", "despues": ""}, {"categoria": "", "concepto": "", "antes": "", "despues": ""}]}}, {"id": "CHECKLIST-FASE", "cabecera": {"fase": "D", "fecha": "", "revisor": "", "vs_caso": "", "vs_acta": "", "vs_plan": "", "vs_beneficios": "", "decision": "Continuar", "decidio": "Gerente de manufactura", "condiciones": ""}, "tablas": {"puntos": [{"punto": "El proyecto ataca un área de oportunidad importante y tiene el respaldo de la dirección.", "respuesta": "Sí", "evidencia": ""}, {"punto": "El caso de negocio está definido: impacto potencial en el desempeño y alineación con el plan estratégico.", "respuesta": "Sí", "evidencia": ""}, {"punto": "El área de oportunidad está definida por sus síntomas, sin causas ni soluciones.", "respuesta": "Sí", "evidencia": ""}, {"punto": "Los resultados esperados están definidos, con objetivos y fecha límite.", "respuesta": "Sí", "evidencia": ""}, {"punto": "Están definidos los elementos clave de DMAIC: plan preliminar, equipo, roles y responsabilidades, alcance.", "respuesta": "Sí", "evidencia": ""}, {"punto": "La documentación (incluido el project charter) se revisó con el facilitador y la dirección la aprobó.", "respuesta": "Sí", "evidencia": ""}, {"punto": "Se identificaron los clientes y usuarios finales, y sus requisitos críticos (CTQ).", "respuesta": "Sí", "evidencia": ""}]}}, {"id": "A3", "cabecera": {"compania": "", "titulo": "Resistencia de uniones adhesivas", "control": "", "fecha": "", "antecedentes": "18 % de rechazos por baja resistencia.", "condiciones_actuales": "Media 31.3 MPa, Ppk menor a 1.", "metas_objetivos": "≥ 30 MPa con Cpk ≥ 1.33.", "analisis": "Lote L3 y ciclo de curado corto; el cribado señaló temperatura y tiempo.", "recomendaciones_mejoras": "Ciclo de curado del optimizador e inspección de recibo del adhesivo.", "plan": "Piloto en septiembre; estándar en octubre.", "seguimiento_control": "Carta X̄-R diaria y tablero semanal."}, "tablas": {}}, {"id": "LECCIONES", "cabecera": {"descripcion": "", "transicion": "Se entregó al supervisor del horno con el plan de control y la receta bloqueada.", "aceptacion": "Gerente de manufactura, 16/10/2026", "beneficios_futuros": "", "riesgos_incidentes": "", "archivo": ""}, "tablas": {"objetivos": [{"dimension": "Alcance", "objetivo": "Resistencia media", "criterio": "", "meta": "35", "real": "35.8", "sentido": ">=", "evidencia": "Capacidad después", "variacion": ""}, {"dimension": "Calidad", "objetivo": "Costo del proyecto", "criterio": "", "meta": "250000", "real": "247000", "sentido": "<=", "evidencia": "Valor ganado", "variacion": ""}, {"dimension": "Costo", "objetivo": "", "criterio": "", "meta": "", "real": "", "sentido": "", "evidencia": "", "variacion": ""}, {"dimension": "Cronograma", "objetivo": "", "criterio": "", "meta": "", "real": "", "sentido": "", "evidencia": "", "variacion": ""}], "lecciones": [{"fase": "Mejorar", "categoria": "Buena práctica", "situacion": "El cribado redujo el diseño a dos factores", "impacto": "Ahorro de 12 corridas", "recomendacion": "Cribar antes de la superficie de respuesta", "accion": "", "tipo_con": "Explícito (documentable)", "registro": ""}, {"fase": "", "categoria": "", "situacion": "", "impacto": "", "recomendacion": "", "accion": "", "tipo_con": "", "registro": ""}, {"fase": "", "categoria": "", "situacion": "", "impacto": "", "recomendacion": "", "accion": "", "tipo_con": "", "registro": ""}, {"fase": "", "categoria": "", "situacion": "", "impacto": "", "recomendacion": "", "accion": "", "tipo_con": "", "registro": ""}, {"fase": "", "categoria": "", "situacion": "", "impacto": "", "recomendacion": "", "accion": "", "tipo_con": "", "registro": ""}]}}], "analisis": [{"id": "factorial", "modulo": "FACTORIAL", "parametros": {"meta": "max", "y": "@Resistencia_cribado", "xs": ["@Temperatura", "@Tiempo", "@Presion", "@Limpieza"]}, "si_faltan_datos": "dejar_pendiente"}, {"id": "rsm_resistencia", "modulo": "RSM", "parametros": {"modelo": "cuadratico", "meta": "max", "y": "@Resistencia", "xs": ["@Temp_curado", "@Tiempo_curado"]}, "si_faltan_datos": "dejar_pendiente"}, {"id": "rsm_porosidad", "modulo": "RSM", "parametros": {"modelo": "cuadratico", "meta": "min", "y": "@Porosidad", "xs": ["@Temp_curado", "@Tiempo_curado"]}, "si_faltan_datos": "dejar_pendiente"}, {"id": "optimizador", "modulo": "OPTIMIZADOR", "parametros": {"r1": "#rsm_resistencia", "meta1": "max", "inf1": "34", "obj1": "37", "imp1": "3", "r2": "#rsm_porosidad", "meta2": "min", "obj2": "1.4", "sup2": "2.2", "imp2": "2"}, "si_faltan_datos": "dejar_pendiente"}, {"id": "gage_rr", "modulo": "MSA-VAR", "parametros": {"tol": "12", "pieza": "@parte_rr", "evaluador": "@operador_rr", "y": "@medicion_rr"}, "si_faltan_datos": "dejar_pendiente"}, {"id": "normalidad", "modulo": "DISTRIB", "parametros": {"lie": "30", "y": "@resistencia_base"}, "si_faltan_datos": "dejar_pendiente"}, {"id": "capacidad_antes", "modulo": "CAPACIDAD", "parametros": {"tam": "4", "lie": "30", "resumen": true, "y": "@resistencia_base"}, "si_faltan_datos": "dejar_pendiente"}, {"id": "carta_antes", "modulo": "SPC", "parametros": {"tipo": "xr", "tam": "4", "pruebas": ["1", "2", "3", "4", "5", "6", "7"], "y": "@resistencia_base"}, "si_faltan_datos": "dejar_pendiente"}, {"id": "pareto", "modulo": "PARETO", "parametros": {"otros": "95", "cat": "@tipo_defecto"}, "si_faltan_datos": "dejar_pendiente"}, {"id": "anova_lote", "modulo": "ANOVA", "parametros": {"alfa": "0.05", "y": "@resistencia_base", "factor": "@lote_adhesivo"}, "si_faltan_datos": "dejar_pendiente"}, {"id": "correlacion", "modulo": "CORREL", "parametros": {"vars": ["@temp_real", "@tiempo_real", "@resistencia_base", "@porosidad_base"]}, "si_faltan_datos": "dejar_pendiente"}, {"id": "regresion", "modulo": "REGRESION", "parametros": {"x0": "125; 100", "y": "@resistencia_base", "xs": ["@temp_real", "@tiempo_real"]}, "si_faltan_datos": "dejar_pendiente"}, {"id": "prueba_t", "modulo": "HIPOTESIS", "parametros": {"tipo": "t2", "h0": "0", "alt": "<", "y": "@resistencia_base", "y2": "@resistencia_despues"}, "si_faltan_datos": "dejar_pendiente"}, {"id": "capacidad_despues", "modulo": "CAPACIDAD", "parametros": {"tam": "5", "lie": "30", "resumen": true, "y": "@resistencia_despues"}, "si_faltan_datos": "dejar_pendiente"}, {"id": "carta_despues", "modulo": "SPC", "parametros": {"tipo": "xr", "tam": "5", "pruebas": ["1", "2", "3", "4", "5", "6", "7"], "y": "@resistencia_despues"}, "si_faltan_datos": "dejar_pendiente"}], "avance": {"CHARTER": "hecho", "SIPOC": "hecho", "KANO": "hecho", "QFD": "hecho", "CTQ-TREE": "hecho", "DEF-PROBLEMA": "hecho", "INTERESADOS": "hecho", "HOJA-DATOS": "hecho", "MSA-VAR": "hecho", "DISTRIB": "hecho", "CAPACIDAD": "hecho", "SPC": "hecho", "DESEMPENO": "hecho", "PARETO": "hecho", "ISHIKAWA": "hecho", "CINCO-PQ": "hecho", "ANOVA": "hecho", "CORREL": "hecho", "REGRESION": "hecho", "RSM": "hecho", "AMEF": "hecho", "POKAYOKE": "hecho", "PLAN-CONTROL": "hecho", "TABLERO": "en_curso", "CHECKLIST-FASE": "hecho", "A3": "hecho", "RACI": "hecho", "EDT": "hecho", "CRONOGRAMA": "hecho", "MONTECARLO": "hecho", "RIESGOS": "hecho", "JUSTIFICACION": "hecho", "BITACORA": "hecho", "ENFOQUE": "hecho", "HIPOTESIS": "hecho", "DISENO-RSM": "hecho", "FACTORIAL": "hecho", "OPTIMIZADOR": "hecho", "VALOR-GANADO": "hecho", "COSTO-CALIDAD": "hecho", "LECCIONES": "en_curso"}, "recomendaciones": ["Mide primero el sistema de medición (Gage R&R) y la estabilidad antes de calcular la capacidad.", "Corre los experimentos en el orden de la plantilla (columna corrida) y no cambies los niveles de los factores."]}