## LEEME
D-MIKE · Plantilla de datos de la receta
Proyecto: Resistencia de uniones adhesivas en paneles de compuesto
Llena cada hoja con tus datos, una fila por medición. No cambies los nombres de las columnas.
Celdas grises: ya vienen escritas (corridas de los experimentos). Celdas color crema: las llenas tú.
Deja vacío lo que no tengas: D-MIKE lo marcará como pendiente.
Cuando termines, abre este archivo en D-MIKE (Archivo › Abrir proyecto) y confirma «Ejecutar la receta».
Hoja | Columna | Tipo | Unidad | Para qué sirve
linea_base | fecha | fecha |  | Día de la prueba
linea_base | turno | texto |  | Turno A, B o C
linea_base | lote_adhesivo | texto |  | Número de lote del adhesivo
linea_base | temp_real | num | °C | Temperatura real de curado del panel
linea_base | tiempo_real | num | min | Tiempo real de curado
linea_base | resistencia_base | num | MPa | Resistencia al cortante de la probeta
linea_base | porosidad_base | num | % | Porosidad de la unión
defectos | tipo_defecto | texto |  | Un renglón por defecto encontrado
gage_rr | parte_rr | texto |  | Probeta medida
gage_rr | operador_rr | texto |  | Quién midió
gage_rr | replica_rr | num |  | 1 o 2
gage_rr | medicion_rr | num | MPa | Resultado de la medición
cribado | Temperatura | num | °C | Ya viene escrita: no se cambia
cribado | Tiempo | num | min | Ya viene escrita
cribado | Presion | num | bar | Ya viene escrita
cribado | Limpieza | num | nivel | Ya viene escrita
cribado | Resistencia_cribado | num | MPa | Resultado de cada corrida
dcc | Temp_curado | num | °C | Ya viene escrita
dcc | Tiempo_curado | num | min | Ya viene escrita
dcc | Resistencia | num | MPa | Resultado de cada corrida
dcc | Porosidad | num | % | Resultado de cada corrida
despues | fecha_despues | fecha |  | Día de la prueba
despues | resistencia_despues | num | MPa | Resistencia con el ciclo nuevo

## linea_base
fecha | turno | lote_adhesivo | temp_real | tiempo_real | resistencia_base | porosidad_base

## defectos
tipo_defecto

## gage_rr
parte_rr | operador_rr | replica_rr | medicion_rr

## cribado
Temperatura | Tiempo | Presion | Limpieza | Resistencia_cribado
130 | 60 | 2 | 3
120 | 90 | 3 | 2
130 | 120 | 2 | 1
120 | 90 | 3 | 2
120 | 90 | 3 | 2
110 | 60 | 4 | 3
130 | 120 | 4 | 3
110 | 60 | 2 | 1
110 | 120 | 4 | 1
110 | 120 | 2 | 3
130 | 60 | 4 | 1

## dcc
Temp_curado | Tiempo_curado | Resistencia | Porosidad
115 | 120
125 | 100
115 | 80
125 | 100
110.858 | 100
125 | 100
135 | 80
135 | 120
125 | 71.7157
139.142 | 100
125 | 128.284
125 | 100
125 | 100

## despues
fecha_despues | resistencia_despues

## _receta (hidden)
{"tipo": "dmike-receta", "receta_version": 1, "dmike_minimo": "0.23", "generado_en": "2026-10-05T19:51:16", "origen": "Caso maestro de D-MIKE: uniones adhesivas (datos sintéticos)", "arbol_version": "1.3", "datos_fijos": {"nombre_proyecto": "Resistencia de uniones adhesivas en paneles de compuesto", "cliente_area": "Ensamble de compuestos, línea 1", "responsable": "Ing. responsable del proyecto (ficticio)", "notas": "Proyecto de ejemplo con datos sintéticos generados por D-MIKE; no es un caso real."}, "perfil": {"perfil_empresa": {"tamano": "50-249", "giro": "manufactura", "n_operadores": 6, "alcance": "linea_area"}, "diagnostico": {"sintoma": "S14", "secundarios": ["S07"], "objetivos": ["tiempo"], "tipo_dato": "variable", "datos": "excel", "volumen": "50-200", "fase_actual": "C", "equipo": "2-4", "semanas": "4-12", "puede_experimentar": "si"}, "modulos": [{"id": "CHARTER", "nombre": "Acta del proyecto (Project/Kaizen Charter)", "fase_asignada": "D", "estado": "activo", "prioridad": "N", "motivos": ["seleccionado para el ejemplo"], "tipo": "manual", "plantilla": "", "datos_minimos": "Caso de negocio, CTQ con línea base y objetivo, alcance, equipo y métricas [CURSO]."}, {"id": "SIPOC", "nombre": "Diagrama SIPOC", "fase_asignada": "D", "estado": "activo", "prioridad": "N", "motivos": ["seleccionado para el ejemplo"], "tipo": "grafico", "plantilla": "", "datos_minimos": "Proveedores, entradas, proceso, salidas, clientes y requisitos medibles [CURSO]."}, {"id": "KANO", "nombre": "Modelo Kano", "fase_asignada": "D", "estado": "activo", "prioridad": "R", "motivos": ["seleccionado para el ejemplo"], "tipo": "manual", "plantilla": "", "datos_minimos": "Lista de requisitos y encuesta de dos preguntas por requisito; el curso no fija mínimo (ejemplo: 237 clientes) [CURSO]."}, {"id": "QFD", "nombre": "QFD (matriz 1)", "fase_asignada": "D", "estado": "activo", "prioridad": "R", "motivos": ["seleccionado para el ejemplo"], "tipo": "manual", "plantilla": "", "datos_minimos": "Hasta 6 requisitos de cliente (importancia 1-5) y hasta 5 requisitos técnicos; competidores opcional [CURSO]."}, {"id": "CTQ-TREE", "nombre": "Árbol CTQ", "fase_asignada": "D", "estado": "activo", "prioridad": "N", "motivos": ["seleccionado para el ejemplo"], "tipo": "grafico", "plantilla": "", "datos_minimos": "Necesidad crítica, impulsores de calidad y requisitos de desempeño medibles [CURSO]."}, {"id": "DEF-PROBLEMA", "nombre": "Definición del problema (3 pasos)", "fase_asignada": "D", "estado": "activo", "prioridad": "N", "motivos": ["seleccionado para el ejemplo"], "tipo": "manual", "plantilla": "", "datos_minimos": "Síntoma observable, dónde, cuándo y magnitud del problema [CURSO]."}, {"id": "INTERESADOS", "nombre": "Registro de interesados", "fase_asignada": "D", "estado": "activo", "prioridad": "R", "motivos": ["seleccionado para el ejemplo"], "tipo": "manual", "plantilla": "", "datos_minimos": ""}, {"id": "HOJA-DATOS", "nombre": "Hoja de recolección de datos", "fase_asignada": "M", "estado": "activo", "prioridad": "N", "motivos": ["seleccionado para el ejemplo"], "tipo": "manual", "plantilla": "", "datos_minimos": "Fecha, responsable, instrumento y una columna por variable [CURSO]."}, {"id": "MSA-VAR", "nombre": "MSA de variable (R&R)", "fase_asignada": "M", "estado": "activo", "prioridad": "N", "motivos": ["seleccionado para el ejemplo"], "tipo": "datos", "plantilla": "", "datos_minimos": "10 piezas que cubran el rango, 2-3 evaluadores y al menos 2 repeticiones en orden aleatorio; aceptable si %R&R <= 10% [CURSO]."}, {"id": "DISTRIB", "nombre": "Distribuciones y normalidad", "fase_asignada": "M", "estado": "activo", "prioridad": "N", "motivos": ["seleccionado para el ejemplo"], "tipo": "datos", "plantilla": "", "datos_minimos": "El curso no fija mínimo; sus ejemplos usan de 30 a 150 datos [CURSO]."}, {"id": "CAPACIDAD", "nombre": "Capacidad (Cp, Cpk, Pp, Ppk)", "fase_asignada": "M", "estado": "activo", "prioridad": "N", "motivos": ["seleccionado para el ejemplo"], "tipo": "datos", "plantilla": "", "datos_minimos": "Límites de especificación y 20 subgrupos de 5 (100 datos) para corto plazo; para largo plazo, datos de todas las fuentes de variación [CURSO]."}, {"id": "SPC", "nombre": "Cartas de control (SPC)", "fase_asignada": "C", "estado": "activo", "prioridad": "N", "motivos": ["seleccionado para el ejemplo"], "tipo": "datos", "plantilla": "", "datos_minimos": "20 subgrupos de 5 o 25 de 4 (100 observaciones); n de 4-6 detecta cambios moderados y 7-10 pequeños; para atributos, muestras de 25, 50 o 100 [CURSO]."}, {"id": "DESEMPENO", "nombre": "Desempeño (DPMO, nivel sigma)", "fase_asignada": "M", "estado": "activo", "prioridad": "R", "motivos": ["seleccionado para el ejemplo"], "tipo": "calculo", "plantilla": "", "datos_minimos": "Unidades, oportunidades por unidad y defectos observados [CURSO]."}, {"id": "PARETO", "nombre": "Diagrama de Pareto", "fase_asignada": "A", "estado": "activo", "prioridad": "N", "motivos": ["seleccionado para el ejemplo"], "tipo": "datos", "plantilla": "", "datos_minimos": "Conteo o costo por categoría de defecto, causa de paro o tipo de error [COMP]."}, {"id": "ISHIKAWA", "nombre": "Diagrama de Ishikawa", "fase_asignada": "A", "estado": "activo", "prioridad": "N", "motivos": ["seleccionado para el ejemplo"], "tipo": "grafico", "plantilla": "", "datos_minimos": "Efecto y causas potenciales por las 6M [CURSO]."}, {"id": "CINCO-PQ", "nombre": "5 Porqués", "fase_asignada": "A", "estado": "activo", "prioridad": "R", "motivos": ["seleccionado para el ejemplo"], "tipo": "manual", "plantilla": "", "datos_minimos": ""}, {"id": "ANOVA", "nombre": "ANOVA (1, 2 y 3 factores; con o sin bloqueo)", "fase_asignada": "A", "estado": "activo", "prioridad": "N", "motivos": ["seleccionado para el ejemplo"], "tipo": "datos", "plantilla": "", "datos_minimos": "Réplicas por nivel (las plantillas admiten hasta 5) con orden aleatorizado; con 2 niveles equivale a la prueba t de dos muestras [COMP]."}, {"id": "CORREL", "nombre": "Correlación", "fase_asignada": "A", "estado": "activo", "prioridad": "R", "motivos": ["seleccionado para el ejemplo"], "tipo": "datos", "plantilla": "", "datos_minimos": "Pares X-Y; los ejemplos del curso usan 11 a 12 pares [CURSO]."}, {"id": "REGRESION", "nombre": "Regresión simple, múltiple y polinomial", "fase_asignada": "A", "estado": "activo", "prioridad": "R", "motivos": ["seleccionado para el ejemplo"], "tipo": "datos", "plantilla": "", "datos_minimos": "Al menos 15 observaciones (requisito de Durbin-Watson del curso) y repeticiones de Y para la prueba de falta de ajuste [CURSO]."}, {"id": "RSM", "nombre": "Superficies de respuesta", "fase_asignada": "I", "estado": "activo", "prioridad": "N", "motivos": ["seleccionado para el ejemplo"], "tipo": "datos", "plantilla": "", "datos_minimos": "Diseño de 2 niveles con 3 a 5 corridas en el punto central; luego ascenso/descenso y diseño central compuesto [CURSO]."}, {"id": "AMEF", "nombre": "AMEF", "fase_asignada": "I", "estado": "activo", "prioridad": "N", "motivos": ["seleccionado para el ejemplo"], "tipo": "datos", "plantilla": "", "datos_minimos": "Modos de falla con severidad, ocurrencia y detección (escalas 1-10 del curso) [CURSO]."}, {"id": "POKAYOKE", "nombre": "Poka Yoke", "fase_asignada": "I", "estado": "activo", "prioridad": "R", "motivos": ["seleccionado para el ejemplo"], "tipo": "manual", "plantilla": "", "datos_minimos": ""}, {"id": "PLAN-CONTROL", "nombre": "Plan de control", "fase_asignada": "C", "estado": "activo", "prioridad": "N", "motivos": ["seleccionado para el ejemplo"], "tipo": "manual", "plantilla": "", "datos_minimos": ""}, {"id": "TABLERO", "nombre": "Tablero de seguimiento semanal (KPI)", "fase_asignada": "C", "estado": "activo", "prioridad": "N", "motivos": ["seleccionado para el ejemplo"], "tipo": "datos", "plantilla": "", "datos_minimos": "Indicadores con meta y resultado por semana, y trabajos en proceso [COMP]."}, {"id": "CHECKLIST-FASE", "nombre": "Checklist de revisión de fase", "fase_asignada": "C", "estado": "activo", "prioridad": "R", "motivos": ["seleccionado para el ejemplo"], "tipo": "manual", "plantilla": "", "datos_minimos": ""}, {"id": "A3", "nombre": "Informe A3", "fase_asignada": "C", "estado": "activo", "prioridad": "R", "motivos": ["seleccionado para el ejemplo"], "tipo": "manual", "plantilla": "", "datos_minimos": ""}], "sugeridos": [], "no_recomendados": [], "hoja_datos_sugerida": [{"nombre": "fecha", "tipo": "fecha", "rol": "id", "desc": ""}, {"nombre": "unidad_id", "tipo": "id", "rol": "id", "desc": "Unidad de trabajo (p. ej. DCN, dibujo u orden)"}, {"nombre": "condicion", "tipo": "cat", "rol": "factor", "desc": "Con o sin la mejora"}, {"nombre": "operador", "tipo": "cat", "rol": "bloque", "desc": "Quién ejecuta"}, {"nombre": "familia_elemento", "tipo": "cat", "rol": "factor", "desc": "Familia o tipo de elemento (p. ej. flag note, callout, tabla)"}, {"nombre": "tamano_unidad", "tipo": "num", "rol": "covariable", "desc": "Tamaño o dificultad de la unidad (p. ej. longitud o cantidad de elementos)"}, {"nombre": "tiempo", "tipo": "num", "rol": "respuesta", "desc": "Tiempo dedicado"}, {"nombre": "errores", "tipo": "num", "rol": "respuesta", "desc": "Errores detectados"}, {"nombre": "tipo_error", "tipo": "cat", "rol": "factor", "desc": "Tipo de error detectado (si aplica)"}, {"nombre": "origen_error", "tipo": "cat", "rol": "factor", "desc": "Humano o de la propia herramienta"}, {"nombre": "tiempo_no_afectado", "tipo": "num", "rol": "covariable", "desc": "Tiempo del trabajo que la mejora no cambia (control)"}, {"nombre": "contexto", "tipo": "cat", "rol": "covariable", "desc": "Notas que puedan confundir el resultado"}], "advertencias": [], "notas": ["Compara en las mismas fechas para no confundir la mejora con el paso del tiempo.", "Las unidades tienen dificultad distinta: agrúpalas por rango de dificultad y reparte con y sin la mejora de forma balanceada dentro de cada grupo, o usa la dificultad como variable explicativa; no compares promedios brutos."], "pendientes_datos": [{"modulo": "TIEMPOS", "minimos": "30 mediciones por elemento de trabajo (formato del curso) [CURSO]."}, {"modulo": "MSA-ATR", "minimos": "30 a 50 muestras (5-10 marginales, 5-10 evidentemente defectuosas, resto buenas), 2-3 evaluadores, al menos 2 rondas; valor de referencia si existe; coincidencia >= 0.75 (ideal > 0.90) [CURSO]."}, {"modulo": "DISTRIB", "minimos": "El curso no fija mínimo; sus ejemplos usan de 30 a 150 datos [CURSO]."}, {"modulo": "CORRIDA", "minimos": "Datos en orden cronológico; el curso no fija mínimo [CURSO]."}, {"modulo": "TABLERO", "minimos": "Indicadores con meta y resultado por semana, y trabajos en proceso [COMP]."}, {"modulo": "PARETO", "minimos": "Conteo o costo por categoría de defecto, causa de paro o tipo de error [COMP]."}, {"modulo": "BOXPLOT", "minimos": "Dos o más grupos comparables; los ejemplos del curso usan de 10 a 25 datos por grupo [CURSO]."}, {"modulo": "ANOVA", "minimos": "Réplicas por nivel (las plantillas admiten hasta 5) con orden aleatorizado; con 2 niveles equivale a la prueba t de dos muestras [COMP]."}, {"modulo": "CORREL", "minimos": "Pares X-Y; los ejemplos del curso usan 11 a 12 pares [CURSO]."}, {"modulo": "REGRESION", "minimos": "Al menos 15 observaciones (requisito de Durbin-Watson del curso) y repeticiones de Y para la prueba de falta de ajuste [CURSO]."}], "ruta_sugerida": ["HOJA-DATOS", "TIEMPOS", "MSA-ATR", "DISTRIB", "CORRIDA", "TABLERO", "PARETO", "BOXPLOT", "ANOVA", "CORREL", "REGRESION"], "siguiente_paso": "A3", "datos_fijos": {"nombre_proyecto": "Resistencia de uniones adhesivas en paneles de compuesto", "cliente_area": "Ensamble de compuestos, línea 1", "responsable": "Ing. responsable del proyecto (ficticio)", "logo": null, "notas": "Proyecto de ejemplo con datos sintéticos generados por D-MIKE; no es un caso real."}, "version_perfil": 1, "arbol_version": "1.3", "generado_en": "2026-09-30T13:37:33.576684+00:00", "respuestas": {"tamano": "50-249", "n_operadores": 6, "giro": "manufactura", "alcance": "linea_area", "categoria": "E", "sintoma": "S14", "secundarios": ["S07"], "f_s14_dificultad": "si", "f_s14_familias": "no", "f_s14_estado": "si", "f_s14_deteccion": "revision", "f_s14_diseno": "simultaneo", "tipo_dato": "variable", "datos": "excel", "volumen": "50-200", "fase_actual": "M", "objetivos": ["tiempo"], "equipo": "2-4", "semanas": "4-12", "puede_experimentar": "si"}}, "hoja_sugerida": false, "complementarios": [["RACI", "D"], ["EDT", "D"], ["CRONOGRAMA", "D"], ["MONTECARLO", "D"], ["RIESGOS", "D"], ["JUSTIFICACION", "D"], ["BITACORA", "D"], ["ENFOQUE", "D"], ["HIPOTESIS", "A"], ["DISENO-RSM", "I"], ["FACTORIAL", "I"], ["OPTIMIZADOR", "I"], ["VALOR-GANADO", "C"], ["COSTO-CALIDAD", "C"], ["LECCIONES", "C"]], "hojas": [{"hoja": "linea_base", "titulo": "Situación actual (Medir)", "columnas": [{"nombre": "fecha", "tipo": "fecha", "unidad": "", "descripcion": "Día de la prueba", "obligatoria": true}, {"nombre": "turno", "tipo": "texto", "unidad": "", "descripcion": "Turno A, B o C", "obligatoria": true}, {"nombre": "lote_adhesivo", "tipo": "texto", "unidad": "", "descripcion": "Número de lote del adhesivo", "obligatoria": true}, {"nombre": "temp_real", "tipo": "num", "unidad": "°C", "descripcion": "Temperatura real de curado del panel", "obligatoria": true}, {"nombre": "tiempo_real", "tipo": "num", "unidad": "min", "descripcion": "Tiempo real de curado", "obligatoria": true}, {"nombre": "resistencia_base", "tipo": "num", "unidad": "MPa", "descripcion": "Resistencia al cortante de la probeta", "obligatoria": true}, {"nombre": "porosidad_base", "tipo": "num", "unidad": "%", "descripcion": "Porosidad de la unión", "obligatoria": true}]}, {"hoja": "defectos", "titulo": "Registro de defectos (Analizar)", "columnas": [{"nombre": "tipo_defecto", "tipo": "texto", "unidad": "", "descripcion": "Un renglón por defecto encontrado", "obligatoria": true}]}, {"hoja": "gage_rr", "titulo": "Estudio del sistema de medición (Medir)", "columnas": [{"nombre": "parte_rr", "tipo": "texto", "unidad": "", "descripcion": "Probeta medida", "obligatoria": true}, {"nombre": "operador_rr", "tipo": "texto", "unidad": "", "descripcion": "Quién midió", "obligatoria": true}, {"nombre": "replica_rr", "tipo": "num", "unidad": "", "descripcion": "1 o 2", "obligatoria": true}, {"nombre": "medicion_rr", "tipo": "num", "unidad": "MPa", "descripcion": "Resultado de la medición", "obligatoria": true}]}, {"hoja": "cribado", "titulo": "Experimento de cribado (Mejorar)", "columnas": [{"nombre": "Temperatura", "tipo": "num", "unidad": "°C", "descripcion": "Ya viene escrita: no se cambia", "obligatoria": true}, {"nombre": "Tiempo", "tipo": "num", "unidad": "min", "descripcion": "Ya viene escrita", "obligatoria": true}, {"nombre": "Presion", "tipo": "num", "unidad": "bar", "descripcion": "Ya viene escrita", "obligatoria": true}, {"nombre": "Limpieza", "tipo": "num", "unidad": "nivel", "descripcion": "Ya viene escrita", "obligatoria": true}, {"nombre": "Resistencia_cribado", "tipo": "num", "unidad": "MPa", "descripcion": "Resultado de cada corrida", "obligatoria": true}], "corridas": [[130.0, 60.0, 2.0, 3.0], [120.0, 90.0, 3.0, 2.0], [130.0, 120.0, 2.0, 1.0], [120.0, 90.0, 3.0, 2.0], [120.0, 90.0, 3.0, 2.0], [110.0, 60.0, 4.0, 3.0], [130.0, 120.0, 4.0, 3.0], [110.0, 60.0, 2.0, 1.0], [110.0, 120.0, 4.0, 1.0], [110.0, 120.0, 2.0, 3.0], [130.0, 60.0, 4.0, 1.0]]}, {"hoja": "dcc", "titulo": "Diseño central compuesto (Mejorar)", "columnas": [{"nombre": "Temp_curado", "tipo": "num", "unidad": "°C", "descripcion": "Ya viene escrita", "obligatoria": true}, {"nombre": "Tiempo_curado", "tipo": "num", "unidad": "min", "descripcion": "Ya viene escrita", "obligatoria": true}, {"nombre": "Resistencia", "tipo": "num", "unidad": "MPa", "descripcion": "Resultado de cada corrida", "obligatoria": true}, {"nombre": "Porosidad", "tipo": "num", "unidad": "%", "descripcion": "Resultado de cada corrida", "obligatoria": true}], "corridas": [[115.0, 120.0], [125.0, 100.0], [115.0, 80.0], [125.0, 100.0], [110.858, 100.0], [125.0, 100.0], [135.0, 80.0], [135.0, 120.0], [125.0, 71.7157], [139.142, 100.0], [125.0, 128.284], [125.0, 100.0], [125.0, 100.0]]}, {"hoja": "despues", "titulo": "Proceso mejorado (Controlar)", "columnas": [{"nombre": "fecha_despues", "tipo": "fecha", "unidad": "", "descripcion": "Día de la prueba", "obligatoria": true}, {"nombre": "resistencia_despues", "tipo": "num", "unidad": "MPa", "descripcion": "Resistencia con el ciclo nuevo", "obligatoria": true}]}], "disenos": [{"id": "cribado", "modulo": "DISENO-RSM", "parametros": {"tipo": "frac", "nombres": "Temperatura, Tiempo, Presion, Limpieza", "bajos": "110, 60, 2, 1", "altos": "130, 120, 4, 3", "fraccion": "1", "signo": "1", "centros": "3", "respuesta": "Resistencia_cribado", "aleatorio": true, "semilla": "7"}, "hoja": "cribado", "respuestas": ["Resistencia_cribado"]}, {"id": "dcc", "modulo": "DISENO-RSM", "parametros": {"tipo": "ccd", "nombres": "Temp_curado, Tiempo_curado", "bajos": "115, 80", "altos": "135, 120", "respuesta": "Resistencia", "centros": "5", "aleatorio": true, "semilla": "11"}, "hoja": "dcc", "respuestas": ["Resistencia", "Porosidad"]}], "formatos": [{"id": "CHARTER", "cabecera": {"proyecto_num": "", "iniciador": "", "fecha": "", "documento_num": "", "fecha_inicio": "", "fecha_fin_esperada": "", "fecha_fin_real": "", "caso_negocio": "El 18 % de los paneles se rechaza por baja resistencia al cortante de la unión adhesiva; cada rechazo cuesta retrabajo y pruebas.", "alcance": "Línea 1 de ensamble de compuestos, unión adhesiva de paneles; no incluye laminado ni pintura.", "recursos": "", "requisitos": "Resistencia ≥ 30 MPa con Cpk ≥ 1.33.", "riesgo_general": "Medio: depende del proveedor de adhesivo y del horno de curado.", "presupuesto": "250000", "interesados_clave": "", "criterios_aprobacion": "Cpk ≥ 1.33 sostenido 4 semanas; firma el gerente de manufactura.", "criterios_salida": "Meta sostenida o cancelación si el cliente cambia el adhesivo.", "autoridad_lider": "Define el plan de pruebas y detiene la línea para pruebas.", "patrocinador": "Gerente de manufactura (ficticio)", "autoridad_patrocinador": "Aprueba recursos, pruebas y cambios de proceso", "preparado_fecha": "", "aprobado_por": "", "aprobado_fecha": ""}, "tablas": {"proposito": [{"ctq": "Resistencia al cortante (MPa)", "base": "31.3", "objetivo": "36"}, {"ctq": "", "base": "", "objetivo": ""}], "objetivos": [{"ctq": "", "base": "", "objetivo": "", "ahorro": ""}, {"ctq": "", "base": "", "objetivo": "", "ahorro": ""}], "equipo": [{"rol": "Líder", "nombre": "Responsable del proyecto", "email": "", "tel": ""}, {"rol": "Champion", "nombre": "Gerente de manufactura", "email": "", "tel": ""}, {"rol": "", "nombre": "", "email": "", "tel": ""}, {"rol": "", "nombre": "", "email": "", "tel": ""}, {"rol": "", "nombre": "", "email": "", "tel": ""}], "hitos": [{"hito": "Línea base", "fecha": "15/08/2026"}, {"hito": "Diseño de experimentos", "fecha": "12/09/2026"}, {"hito": "Cierre", "fecha": "16/10/2026"}, {"hito": "", "fecha": ""}], "metricas": [{"metrica": "", "actual": "", "objetivo": "", "comentario": ""}, {"metrica": "", "actual": "", "objetivo": "", "comentario": ""}, {"metrica": "", "actual": "", "objetivo": "", "comentario": ""}, {"metrica": "", "actual": "", "objetivo": "", "comentario": ""}, {"metrica": "", "actual": "", "objetivo": "", "comentario": ""}]}}, {"id": "SIPOC", "cabecera": {"proceso": "Unión adhesiva de paneles", "inicio": "Paneles laminados", "fin": "Panel probado"}, "tablas": {"entradas": [{"proveedor": "Almacén", "entrada": "Adhesivo epóxico", "m6": "Material", "tipo": "", "cantidad": "", "requisitos": ""}, {"proveedor": "Laminado", "entrada": "Paneles", "m6": "Material", "tipo": "", "cantidad": "", "requisitos": ""}, {"proveedor": "Mantenimiento", "entrada": "Horno calibrado", "m6": "Máquina", "tipo": "", "cantidad": "", "requisitos": ""}, {"proveedor": "", "entrada": "", "m6": "", "tipo": "", "cantidad": "", "requisitos": ""}, {"proveedor": "", "entrada": "", "m6": "", "tipo": "", "cantidad": "", "requisitos": ""}], "proceso": [{"paso": "Limpiar superficie", "salida": "Superficie preparada", "requisitos": "", "cliente": "Aplicación"}, {"paso": "Aplicar adhesivo", "salida": "Unión armada", "requisitos": "", "cliente": "Curado"}, {"paso": "Curar en horno", "salida": "Unión curada", "requisitos": "", "cliente": "Pruebas"}, {"paso": "Probar cortante", "salida": "Resultado", "requisitos": "", "cliente": "Calidad"}, {"paso": "", "salida": "", "requisitos": "", "cliente": ""}]}}, {"id": "DEF-PROBLEMA", "cabecera": {"sujeto": "las uniones adhesivas de la línea 1", "predicado": "no alcanzan la resistencia al cortante requerida", "donde": "Horno de curado 2", "cuando": "Desde junio de 2026, todos los turnos, más en el lote de adhesivo L3", "magnitud": "18 % de paneles bajo 30 MPa", "estandar": "≥ 30 MPa, Cpk ≥ 1.33", "causa_raiz": "", "solucion": ""}, "tablas": {}}, {"id": "KANO", "cabecera": {"producto": "Panel con unión adhesiva", "cliente": ""}, "tablas": {"atributos": [{"requisito": "Unión que no se despega", "respuesta_con": "Lo espero", "respuesta_sin": "Me disgusta"}, {"requisito": "Certificado de prueba por lote", "respuesta_con": "Me gusta", "respuesta_sin": "Me es indiferente"}, {"requisito": "", "respuesta_con": "", "respuesta_sin": ""}, {"requisito": "", "respuesta_con": "", "respuesta_sin": ""}, {"requisito": "", "respuesta_con": "", "respuesta_sin": ""}, {"requisito": "", "respuesta_con": "", "respuesta_sin": ""}, {"requisito": "", "respuesta_con": "", "respuesta_sin": ""}, {"requisito": "", "respuesta_con": "", "respuesta_sin": ""}]}}, {"id": "QFD", "cabecera": {"producto_servicio": "Panel con unión adhesiva", "linea_valor": "", "matriz": "1", "nuestro": "Línea 1", "comp_nombre_1": "Proveedor A", "comp_nombre_2": "Proveedor B", "comp_nombre_3": "", "comp_nombre_4": "", "techo": "1-2 +; 1-3 -; 2-4 +"}, "tablas": {"tecnicos": [{"k": "1", "nombre": "Temperatura de curado", "direccion": "obj", "unidad": "", "objetivo": "125 °C", "dificultad": "2", "empresa": "3", "comp_1": "4", "comp_2": "3", "comp_3": "", "comp_4": ""}, {"k": "2", "nombre": "Tiempo de curado", "direccion": "obj", "unidad": "", "objetivo": "100 min", "dificultad": "3", "empresa": "2", "comp_1": "4", "comp_2": "3", "comp_3": "", "comp_4": ""}, {"k": "3", "nombre": "Porosidad", "direccion": "min", "unidad": "", "objetivo": "≤ 1.5 %", "dificultad": "4", "empresa": "3", "comp_1": "4", "comp_2": "3", "comp_3": "", "comp_4": ""}, {"k": "4", "nombre": "Limpieza de superficie", "direccion": "max", "unidad": "", "objetivo": "Nivel 3", "dificultad": "2", "empresa": "2", "comp_1": "4", "comp_2": "3", "comp_3": "", "comp_4": ""}, {"k": "5", "nombre": "", "direccion": "", "unidad": "", "objetivo": "", "dificultad": "", "empresa": "", "comp_1": "", "comp_2": "", "comp_3": "", "comp_4": ""}, {"k": "6", "nombre": "", "direccion": "", "unidad": "", "objetivo": "", "dificultad": "", "empresa": "", "comp_1": "", "comp_2": "", "comp_3": "", "comp_4": ""}, {"k": "7", "nombre": "", "direccion": "", "unidad": "", "objetivo": "", "dificultad": "", "empresa": "", "comp_1": "", "comp_2": "", "comp_3": "", "comp_4": ""}, {"k": "8", "nombre": "", "direccion": "", "unidad": "", "objetivo": "", "dificultad": "", "empresa": "", "comp_1": "", "comp_2": "", "comp_3": "", "comp_4": ""}, {"k": "9", "nombre": "", "direccion": "", "unidad": "", "objetivo": "", "dificultad": "", "empresa": "", "comp_1": "", "comp_2": "", "comp_3": "", "comp_4": ""}, {"k": "10", "nombre": "", "direccion": "", "unidad": "", "objetivo": "", "dificultad": "", "empresa": "", "comp_1": "", "comp_2": "", "comp_3": "", "comp_4": ""}], "requisitos_cliente": [{"requisito": "Unión resistente", "importancia": "5", "rel_1": "9", "rel_2": "9", "rel_3": "3", "rel_4": "3", "rel_5": "", "rel_6": "", "rel_7": "", "rel_8": "", "rel_9": "", "rel_10": "", "quejas": "", "empresa": "3", "comp_1": "4", "comp_2": "3", "comp_3": "", "comp_4": "", "meta": "5", "punto_venta": "1.5"}, {"requisito": "Sin burbujas visibles", "importancia": "4", "rel_1": "3", "rel_2": "", "rel_3": "9", "rel_4": "3", "rel_5": "", "rel_6": "", "rel_7": "", "rel_8": "", "rel_9": "", "rel_10": "", "quejas": "", "empresa": "3", "comp_1": "4", "comp_2": "4", "comp_3": "", "comp_4": "", "meta": "4", "punto_venta": "1.2"}, {"requisito": "Entrega a tiempo", "importancia": "3", "rel_1": "", "rel_2": "3", "rel_3": "", "rel_4": "", "rel_5": "", "rel_6": "", "rel_7": "", "rel_8": "", "rel_9": "", "rel_10": "", "quejas": "", "empresa": "4", "comp_1": "4", "comp_2": "3", "comp_3": "", "comp_4": "", "meta": "4", "punto_venta": "1"}, {"requisito": "Trazabilidad por lote", "importancia": "2", "rel_1": "", "rel_2": "", "rel_3": "", "rel_4": "1", "rel_5": "", "rel_6": "", "rel_7": "", "rel_8": "", "rel_9": "", "rel_10": "", "quejas": "", "empresa": "2", "comp_1": "3", "comp_2": "3", "comp_3": "", "comp_4": "", "meta": "4", "punto_venta": "1"}]}}, {"id": "CTQ-TREE", "cabecera": {"necesidad": "Panel que no falle en servicio"}, "tablas": {"ramas": [{"impulsor": "Resistencia", "requisito": "Cortante", "indicador": "MPa por probeta", "meta": "≥ 30 MPa"}, {"impulsor": "Calidad de unión", "requisito": "Porosidad", "indicador": "% de área", "meta": "≤ 1.5 %"}, {"impulsor": "", "requisito": "", "indicador": "", "meta": ""}, {"impulsor": "", "requisito": "", "indicador": "", "meta": ""}, {"impulsor": "", "requisito": "", "indicador": "", "meta": ""}, {"impulsor": "", "requisito": "", "indicador": "", "meta": ""}, {"impulsor": "", "requisito": "", "indicador": "", "meta": ""}, {"impulsor": "", "requisito": "", "indicador": "", "meta": ""}]}}, {"id": "INTERESADOS", "cabecera": {"estrategia": ""}, "tablas": {"registro": [{"nombre": "Gerente de manufactura", "puesto": "", "contacto": "", "rol": "Patrocinador", "requisitos": "", "expectativas": "", "fase": "", "tipo": "", "direccion": ""}, {"nombre": "Supervisor del horno", "puesto": "", "contacto": "", "rol": "Dueño del proceso", "requisitos": "", "expectativas": "", "fase": "", "tipo": "", "direccion": ""}, {"nombre": "Calidad del cliente", "puesto": "", "contacto": "", "rol": "Cliente", "requisitos": "", "expectativas": "", "fase": "", "tipo": "", "direccion": ""}, {"nombre": "", "puesto": "", "contacto": "", "rol": "", "requisitos": "", "expectativas": "", "fase": "", "tipo": "", "direccion": ""}, {"nombre": "", "puesto": "", "contacto": "", "rol": "", "requisitos": "", "expectativas": "", "fase": "", "tipo": "", "direccion": ""}, {"nombre": "", "puesto": "", "contacto": "", "rol": "", "requisitos": "", "expectativas": "", "fase": "", "tipo": "", "direccion": ""}], "analisis": [{"poder": "Alto", "interes": "Alto", "urgencia": "", "legitimidad": "", "actual": "De apoyo", "deseado": "Líder", "comunicacion": "", "accion": "", "responsable": "", "revision": ""}, {"poder": "Bajo", "interes": "Alto", "urgencia": "", "legitimidad": "", "actual": "Neutral", "deseado": "De apoyo", "comunicacion": "", "accion": "Juntas semanales", "responsable": "", "revision": ""}, {"poder": "Alto", "interes": "Bajo", "urgencia": "", "legitimidad": "", "actual": "Neutral", "deseado": "De apoyo", "comunicacion": "", "accion": "Reporte mensual", "responsable": "", "revision": ""}, {"poder": "", "interes": "", "urgencia": "", "legitimidad": "", "actual": "", "deseado": "", "comunicacion": "", "accion": "", "responsable": "", "revision": ""}, {"poder": "", "interes": "", "urgencia": "", "legitimidad": "", "actual": "", "deseado": "", "comunicacion": "", "accion": "", "responsable": "", "revision": ""}, {"poder": "", "interes": "", "urgencia": "", "legitimidad": "", "actual": "", "deseado": "", "comunicacion": "", "accion": "", "responsable": "", "revision": ""}]}}, {"id": "RACI", "cabecera": {"p1": "Líder", "p2": "Gerente", "p3": "Supervisor", "p4": "Calidad", "p5": "", "p6": ""}, "tablas": {"actividades": [{"actividad": "Diseño de experimentos", "p1": "R/A", "p2": "", "p3": "C", "p4": "C", "p5": "", "p6": ""}, {"actividad": "Cambio del ciclo de curado", "p1": "R", "p2": "A", "p3": "C", "p4": "I", "p5": "", "p6": ""}, {"actividad": "Plan de control", "p1": "C", "p2": "", "p3": "R/A", "p4": "C", "p5": "", "p6": ""}, {"actividad": "", "p1": "", "p2": "", "p3": "", "p4": "", "p5": "", "p6": ""}, {"actividad": "", "p1": "", "p2": "", "p3": "", "p4": "", "p5": "", "p6": ""}, {"actividad": "", "p1": "", "p2": "", "p3": "", "p4": "", "p5": "", "p6": ""}, {"actividad": "", "p1": "", "p2": "", "p3": "", "p4": "", "p5": "", "p6": ""}, {"actividad": "", "p1": "", "p2": "", "p3": "", "p4": "", "p5": "", "p6": ""}]}}, {"id": "EDT", "cabecera": {"plantilla": "", "enunciado": ""}, "tablas": {"elementos": [{"codigo": "1", "nombre": "Proyecto DMAIC", "tipo": "Proyecto"}, {"codigo": "1.1", "nombre": "Definir", "tipo": "Cuenta de control"}, {"codigo": "1.1.1", "nombre": "Definir el proyecto y crear el acta", "tipo": "Paquete de trabajo"}, {"codigo": "1.1.2", "nombre": "Definir el proceso y las métricas del problema", "tipo": "Paquete de trabajo"}, {"codigo": "1.1.3", "nombre": "Formar el equipo", "tipo": "Paquete de trabajo"}, {"codigo": "1.1.4", "nombre": "Aprobación del proyecto", "tipo": "Paquete de trabajo"}, {"codigo": "1.2", "nombre": "Medir", "tipo": "Cuenta de control"}, {"codigo": "1.2.1", "nombre": "Describir el proceso", "tipo": "Paquete de trabajo"}, {"codigo": "1.2.2", "nombre": "Medir el desempeño del proceso", "tipo": "Paquete de trabajo"}, {"codigo": "1.2.3", "nombre": "Análisis de sistemas de medición", "tipo": "Paquete de trabajo"}, {"codigo": "1.2.4", "nombre": "Definir la línea base", "tipo": "Paquete de trabajo"}, {"codigo": "1.3", "nombre": "Analizar", "tipo": "Cuenta de control"}, {"codigo": "1.3.1", "nombre": "Analizar el proceso", "tipo": "Paquete de trabajo"}, {"codigo": "1.3.2", "nombre": "Analizar las fuentes de variación", "tipo": "Paquete de trabajo"}, {"codigo": "1.3.3", "nombre": "Determinar variables significativas", "tipo": "Paquete de
trabajo"}, {"codigo": "1.4", "nombre": "Mejorar", "tipo": "Cuenta de control"}, {"codigo": "1.4.1", "nombre": "Determinar nuevas condiciones de operación", "tipo": "Paquete de trabajo"}, {"codigo": "1.4.2", "nombre": "Estimar los beneficios del proceso mejorado", "tipo": "Paquete de trabajo"}, {"codigo": "1.4.3", "nombre": "Determinar y ajustar los modos de falla", "tipo": "Paquete de trabajo"}, {"codigo": "1.4.4", "nombre": "Implementar y verificar los cambios", "tipo": "Paquete de trabajo"}, {"codigo": "1.5", "nombre": "Controlar", "tipo": "Cuenta de control"}, {"codigo": "1.5.1", "nombre": "Implementar acciones de control", "tipo": "Paquete de trabajo"}, {"codigo": "1.5.2", "nombre": "Implementar el plan de control con el dueño del proceso", "tipo": "Paquete de trabajo"}, {"codigo": "1.5.3", "nombre": "Análisis del plan de logros mensual", "tipo": "Paquete de trabajo"}, {"codigo": "1.5.4", "nombre": "Documentar lecciones aprendidas", "tipo": "Paquete de trabajo"}, {"codigo": "1.6", "nombre": "Gestión del proyecto", "tipo": "Cuenta de control"}, {"codigo": "1.6.1", "nombre": "Seguimiento semanal y reportes", "tipo": "Paquete de trabajo"}, {"codigo": "1.6.2", "nombre": "Revisiones de fase", "tipo": "Paquete de trabajo"}]}}, {"id": "CRONOGRAMA", "cabecera": {"inicio": "03/08/2026", "plantilla": "", "calendario": "habiles", "distribucion": "triangular", "fijar_base": "", "base_fecha": ""}, "tablas": {"actividades": [{"id": "D1", "nombre": "Definir el proyecto y crear el acta", "edt": "", "hito": "", "o": "5.6", "m": "7", "p": "10.5", "pred": "", "base_ini": "", "base_fin": ""}, {"id": "D2", "nombre": "Definir el proceso y las métricas del problema", "edt": "", "hito": "", "o": "2.4", "m": "3", "p": "4.5", "pred": "D1", "base_ini": "", "base_fin": ""}, {"id": "D3", "nombre": "Formar el equipo", "edt": "", "hito": "", "o": "1.6", "m": "2", "p": "3.0", "pred": "D2", "base_ini": "", "base_fin": ""}, {"id": "D4", "nombre": "Aprobación del proyecto", "edt": "", "hito": "", "o": "0.8", "m": "1", "p": "1.5", "pred": "D3", "base_ini": "", "base_fin": ""}, {"id": "M1", "nombre": "Describir el proceso", "edt": "", "hito": "", "o": "1.6", "m": "2", "p": "3.0", "pred": "D4", "base_ini": "", "base_fin": ""}, {"id": "M2", "nombre": "Medir el desempeño del proceso", "edt": "", "hito": "", "o": "1.6", "m": "2", "p": "3.0", "pred": "M1", "base_ini": "", "base_fin": ""}, {"id": "M3", "nombre": "Análisis de sistemas de medición", "edt": "", "hito": "", "o": "1.6", "m": "2", "p": "3.0", "pred": "M2", "base_ini": "", "base_fin": ""}, {"id": "M4", "nombre": "Definir la línea base", "edt": "", "hito": "", "o": "8.0", "m": "10", "p": "15.0", "pred": "M3", "base_ini": "", "base_fin": ""}, {"id": "M5", "nombre": "Revisar y actualizar el estatus (Medir)", "edt": "", "hito": "Sí", "o": "", "m": "0", "p": "", "pred": "M4", "base_ini": "", "base_fin": ""}, {"id": "A1", "nombre": "Analizar el proceso", "edt": "", "hito": "", "o": "6.4", "m": "8", "p": "12.0", "pred": "M5", "base_ini": "", "base_fin": ""}, {"id": "A2", "nombre": "Analizar las fuentes de variación", "edt": "", "hito": "", "o": "8.0", "m": "10", "p": "15.0", "pred": "A1", "base_ini": "", "base_fin": ""}, {"id": "A3", "nombre": "Determinar variables significativas", "edt": "", "hito": "", "o": "8.0", "m": "10", "p": "15.0", "pred": "A2", "base_ini": "", "base_fin": ""}, {"id": "A4", "nombre": "Revisar y actualizar el estatus (Analizar)", "edt": "", "hito": "Sí", "o": "", "m": "0", "p": "", "pred": "A3", "base_ini": "", "base_fin": ""}, {"id": "I1", "nombre": "Determinar nuevas condiciones de operación", "edt": "", "hito": "", "o": "8.0", "m": "10", "p": "15.0", "pred": "A4", "base_ini": "", "base_fin": ""}, {"id": "I2", "nombre": "Estimar los beneficios del proceso mejorado", "edt": "", "hito": "", "o": "4.0", "m": "5", "p": "7.5", "pred": "I1", "base_ini": "", "base_fin": ""}, {"id": "I3", "nombre": "Determinar y ajustar los modos de falla", "edt": "", "hito": "", "o": "4.0", "m": "5", "p": "7.5", "pred": "I2", "base_ini": "", "base_fin": ""}, {"id": "I4", "nombre": "Implementar y verificar los cambios", "edt": "", "hito": "", "o": "4.0", "m": "5", "p": "7.5", "pred": "I3", "base_ini": "", "base_fin": ""}, {"id": "I5", "nombre": "Revisar y actualizar el estatus (Mejorar)", "edt": "", "hito": "Sí", "o": "", "m": "0", "p": "", "pred": "I4", "base_ini": "", "base_fin": ""}, {"id": "C1", "nombre": "Implementar acciones de control", "edt": "", "hito": "", "o": "7.2", "m": "9", "p": "13.5", "pred": "I5", "base_ini": "", "base_fin": ""}, {"id": "C2", "nombre": "Implementar el plan de control con el dueño del proceso", "edt": "", "hito": "", "o": "1.6", "m": "2", "p": "3.0", "pred": "C1", "base_ini": "", "base_fin": ""}, {"id": "C3", "nombre": "Análisis del plan de logros mensual", "edt": "", "hito": "", "o": "4.0", "m": "5", "p": "7.5", "pred": "C2", "base_ini": "", "base_fin": ""}, {"id": "C4", "nombre": "Documentar lecciones aprendidas", "edt": "", "hito": "", "o": "0.8", "m": "1", "p": "1.5", "pred": "C3", "base_ini": "", "base_fin": ""}, {"id": "C5", "nombre": "Cierre formal del proyecto", "edt": "", "hito": "Sí", "o": "", "m": "0", "p": "", "pred": "C4", "base_ini": "", "base_fin": ""}]}}, {"id": "MONTECARLO", "cabecera": {"iteraciones": "2000", "semilla": "1", "distribucion": "triangular", "meta": ""}, "tablas": {}}, {"id": "RIESGOS", "cabecera": {"apetito": "", "reserva_cont": "30000", "reserva_gest": ""}, "tablas": {"registro": [{"tipo": "Amenaza", "causa": "Lotes de adhesivo variables", "riesgo": "El lote L3 sigue fuera de especificación", "efecto": "Rechazos", "categoria": "", "probabilidad": "Media", "impacto": "Alto", "urgencia": "", "dueno": "Calidad", "disparador": "", "estrategia": "Mitigar", "acciones": "Inspección de recibo por lote", "contingencia": "", "respaldo": "", "residual": "", "secundario": "", "costo": "40000", "estado": ""}, {"tipo": "Oportunidad", "causa": "", "riesgo": "Ciclo de curado más corto", "efecto": "Más capacidad del horno", "categoria": "", "probabilidad": "Media", "impacto": "Moderado", "urgencia": "", "dueno": "Líder", "disparador": "", "estrategia": "Explotar", "acciones": "Validar con el diseño central compuesto", "contingencia": "", "respaldo": "", "residual": "", "secundario": "", "costo": "20000", "estado": ""}, {"tipo": "", "causa": "", "riesgo": "", "efecto": "", "categoria": "", "probabilidad": "", "impacto": "", "urgencia": "", "dueno": "", "disparador": "", "estrategia": "", "acciones": "", "contingencia": "", "respaldo": "", "residual": "", "secundario": "", "costo": "", "estado": ""}, {"tipo": "", "causa": "", "riesgo": "", "efecto": "", "categoria": "", "probabilidad": "", "impacto": "", "urgencia": "", "dueno": "", "disparador": "", "estrategia": "", "acciones": "", "contingencia": "", "respaldo": "", "residual": "", "secundario": "", "costo": "", "estado": ""}, {"tipo": "", "causa": "", "riesgo": "", "efecto": "", "categoria": "", "probabilidad": "", "impacto": "", "urgencia": "", "dueno": "", "disparador": "", "estrategia": "", "acciones": "", "contingencia": "", "respaldo": "", "residual": "", "secundario": "", "costo": "", "estado": ""}, {"tipo": "", "causa": "", "riesgo": "", "efecto": "", "categoria": "", "probabilidad": "", "impacto": "", "urgencia": "", "dueno": "", "disparador": "", "estrategia": "", "acciones": "", "contingencia": "", "respaldo": "", "residual": "", "secundario": "", "costo": "", "estado": ""}]}}, {"id": "JUSTIFICACION", "cabecera": {"inversion": "250000", "tasa": "12", "unidad": "año"}, "tablas": {"flujos": [{"beneficio": "180000", "costo": "15000"}, {"beneficio": "180000", "costo": "15000"}, {"beneficio": "180000", "costo": "15000"}, {"beneficio": "", "costo": ""}, {"beneficio": "", "costo": ""}]}}, {"id": "ENFOQUE", "cabecera": {"elegido": "Predictivo", "justificacion": ""}, "tablas": {"variables": [{"categoria": "Producto", "variable": "Grado de innovación", "guia": "Conocido y con experiencia → predictivo; muy innovador o sin experiencia → adaptativo", "valor": "", "comentario": ""}, {"categoria": "Producto", "variable": "Certeza de los requisitos", "guia": "Requisitos claros → predictivo; inciertos o cambiantes → adaptativo", "valor": "", "comentario": ""}, {"categoria": "Producto", "variable": "Estabilidad del alcance", "guia": "Estable → predictivo; con muchos cambios esperados → adaptativo", "valor": "", "comentario": ""}, {"categoria": "Producto", "variable": "Facilidad para cambiar", "guia": "Difícil incorporar cambios → predictivo; fácil → adaptativo", "valor": "", "comentario": ""}, {"categoria": "Producto", "variable": "Opciones de entrega", "guia": "Se entrega completo → predictivo; se puede entregar por partes → incremental o adaptativo", "valor": "", "comentario": ""}, {"categoria": "Producto", "variable": "Riesgo", "guia": "Alto riesgo que exige planeación previa → predictivo; riesgo que baja construyendo por módulos → adaptativo", "valor": "", "comentario": ""}, {"categoria": "Producto", "variable": "Requisitos de seguridad", "guia": "Rigurosos → predictivo", "valor": "", "comentario": ""}, {"categoria": "Producto", "variable": "Regulaciones", "guia": "Mucha supervisión regulatoria y documentación → predictivo", "valor": "", "comentario": ""}, {"categoria": "Proyecto", "variable": "Interesados", "guia": "Poca participación continua → predictivo; dueño del producto muy involucrado → adaptativo", "valor": "", "comentario": ""}, {"categoria": "Proyecto", "variable": "Restricciones de cronograma", "guia": "Hay que entregar algo pronto, aunque no esté terminado → iterativo o adaptativo", "valor": "", "comentario": ""}, {"categoria": "Proyecto", "variable": "Disponibilidad de fondos", "guia": "Fondos inciertos → adaptativo o iterativo (producto mínimo viable)", "valor": "", "comentario": ""}, {"categoria": "Organización", "variable": "Estructura", "guia": "Muchos niveles y burocracia → predictivo; estructura plana → adaptativo", "valor": "", "comentario": ""}, {"categoria": "Organización", "variable": "Cultura", "guia": "Dirigir y medir contra líneas base → predictivo; equipos autogestionados → adaptativo", "valor": "", "comentario": ""}, {"categoria": "Organización", "variable": "Capacidad organizacional", "guia": "Sin experiencia ágil → predictivo; con políticas y mentalidad ágil → adaptativo", "valor": "", "comentario": ""}, {"categoria": "Organización", "variable": "Tamaño y ubicación del equipo", "guia": "Equipos grandes o virtuales → predictivo; 7 ± 2 en un mismo lugar → adaptativo", "valor": "", "comentario": ""}]}}, {"id": "BITACORA", "cabecera": {}, "tablas": {"supuestos": [{"tipo": "Supuesto", "nivel": "Operativo", "descripcion": "El horno 2 mantiene ±2 °C", "responsable": "", "estado": "Validado"}, {"tipo": "", "nivel": "", "descripcion": "", "responsable": "", "estado": ""}, {"tipo": "", "nivel": "", "descripcion": "", "responsable": "", "estado": ""}, {"tipo": "", "nivel": "", "descripcion": "", "responsable": "", "estado": ""}], "incidentes": [{"tipo": "Equipo", "quien": "Supervisor", "fecha": "20/08/2026", "descripcion": "Termopar del horno fuera de calibración", "prioridad": "Alta", "asignado": "Mantenimiento", "objetivo": "", "estado": "Cerrado", "solucion": "Calibración y verificación diaria"}, {"tipo": "", "quien": "", "fecha": "", "descripcion": "", "prioridad": "", "asignado": "", "objetivo": "", "estado": "", "solucion": ""}, {"tipo": "", "quien": "", "fecha": "", "descripcion": "", "prioridad": "", "asignado": "", "objetivo": "", "estado": "", "solucion": ""}, {"tipo": "", "quien": "", "fecha": "", "descripcion": "", "prioridad": "", "asignado": "", "objetivo": "", "estado": "", "solucion": ""}], "cambios": [{"fecha": "15/09/2026", "solicitante": "Líder", "descripcion": "Ciclo de curado 125 °C y 100 min", "afecta": "Procedimiento", "impacto": "Mayor resistencia y menos porosidad", "decision": "Aprobado", "decidio": "Gerente de manufactura", "fecha_decision": ""}, {"fecha": "", "solicitante": "", "descripcion": "", "afecta": "", "impacto": "", "decision": "", "decidio": "", "fecha_decision": ""}, {"fecha": "", "solicitante": "", "descripcion": "", "afecta": "", "impacto": "", "decision": "", "decidio": "", "fecha_decision": ""}, {"fecha": "", "solicitante": "", "descripcion": "", "afecta": "", "impacto": "", "decision": "", "decidio": "", "fecha_decision": ""}]}}, {"id": "HOJA-DATOS", "cabecera": {"inicio": "01/08/2026", "instrumento": "Máquina universal de pruebas", "unidades": "MPa", "caracteristica": "Resistencia al cortante", "tipo_dato": "Continuo", "metodo": "aleatorio", "poblacion": "", "p": "", "s": "", "d": "", "confianza": "95", "tiempo": ""}, "tablas": {"plan": [{"medicion": "Resistencia", "estratificacion": "Turno, lote de adhesivo", "definicion": "Probeta de cortante por panel", "tamano": "4 por día", "fuente": "Laboratorio", "recoleccion": "", "quien": "Técnico de pruebas"}, {"medicion": "", "estratificacion": "", "definicion": "", "tamano": "", "fuente": "", "recoleccion": "", "quien": ""}, {"medicion": "", "estratificacion": "", "definicion": "", "tamano": "", "fuente": "", "recoleccion": "", "quien": ""}]}}, {"id": "DESEMPENO", "cabecera": {"proceso": "Unión adhesiva", "conv_dato": "", "conv_valor": ""}, "tablas": {"pasos": [{"paso": "Unión", "unidades": "400", "oportunidades": "2", "defectos": "86"}, {"paso": "", "unidades": "", "oportunidades": "", "defectos": ""}, {"paso": "", "unidades": "", "oportunidades": "", "defectos": ""}, {"paso": "", "unidades": "", "oportunidades": "", "defectos": ""}, {"paso": "", "unidades": "", "oportunidades": "", "defectos": ""}, {"paso": "", "unidades": "", "oportunidades": "", "defectos": ""}, {"paso": "", "unidades": "", "oportunidades": "", "defectos": ""}, {"paso": "", "unidades": "", "oportunidades": "", "defectos": ""}]}}, {"id": "ISHIKAWA", "cabecera": {"efecto": "Baja resistencia de la unión", "fecha": "", "equipo": ""}, "tablas": {"causas": [{"categoria": "Material", "causa": "Lote de adhesivo L3", "subcausa": "", "verificada": "Sí"}, {"categoria": "Método", "causa": "Ciclo de curado corto", "subcausa": "", "verificada": "Sí"}, {"categoria": "Máquina", "causa": "Termopar descalibrado", "subcausa": "", "verificada": "Sí"}, {"categoria": "Mano de obra", "causa": "Limpieza inconsistente", "subcausa": "", "verificada": ""}, {"categoria": "Medición", "causa": "Probetas mal alineadas", "subcausa": "", "verificada": ""}, {"categoria": "Medio ambiente", "causa": "Humedad en verano", "subcausa": "", "verificada": ""}, {"categoria": "", "causa": "", "subcausa": "", "verificada": ""}, {"categoria": "", "causa": "", "subcausa": "", "verificada": ""}]}}, {"id": "CINCO-PQ", "cabecera": {"problema": "Uniones bajo 30 MPa", "causa_raiz": "El ciclo de curado no se definió con datos; se heredó de otro adhesivo", "accion": "Definir el ciclo con un diseño de experimentos", "responsable": "Líder", "fecha": ""}, "tablas": {"porques": [{"respuesta": "El adhesivo no cura completo", "evidencia": "", "verificado": ""}, {"respuesta": "La temperatura y el tiempo son bajos", "evidencia": "", "verificado": ""}, {"respuesta": "El ciclo se copió de otro adhesivo", "evidencia": "", "verificado": ""}, {"respuesta": "", "evidencia": "", "verificado": ""}, {"respuesta": "", "evidencia": "", "verificado": ""}]}}, {"id": "AMEF", "cabecera": {"tipo": "proceso", "escala_occ": "ppm", "sistema": "", "subsistema": "", "componente": "", "numero": "", "articulo": "", "responsable_diseno": "", "modelo": "", "fecha": "", "equipo": "", "creado": "", "modificado": ""}, "tablas": {"filas": [{"operacion": "Curado", "falla": "Curado incompleto", "efecto": "Baja resistencia", "sev": "8", "causas": "Ciclo corto o termopar descalibrado", "occ": "6", "controles": "Prueba destructiva por muestreo", "det": "5", "acciones": "Ciclo 125 °C · 100 min y verificación diaria del termopar", "responsables": "", "tomadas": "", "sev2": "8", "occ2": "2", "det2": "3"}, {"operacion": "Limpieza", "falla": "Superficie contaminada", "efecto": "Despegue", "sev": "8", "causas": "Paño reutilizado", "occ": "4", "controles": "Visual", "det": "6", "acciones": "Paños de un solo uso y prueba de gota", "responsables": "", "tomadas": "", "sev2": "8", "occ2": "2", "det2": "3"}, {"operacion": "", "falla": "", "efecto": "", "sev": "", "causas": "", "occ": "", "controles": "", "det": "", "acciones": "", "responsables": "", "tomadas": "", "sev2": "", "occ2": "", "det2": ""}, {"operacion": "", "falla": "", "efecto": "", "sev": "", "causas": "", "occ": "", "controles": "", "det": "", "acciones": "", "responsables": "", "tomadas": "", "sev2": "", "occ2": "", "det2": ""}, {"operacion": "", "falla": "", "efecto": "", "sev": "", "causas": "", "occ": "", "controles": "", "det": "", "acciones": "", "responsables": "", "tomadas": "", "sev2": "", "occ2": "", "det2": ""}]}}, {"id": "POKAYOKE", "cabecera": {}, "tablas": {"casos": [{"error": "Arrancar el horno con el ciclo anterior", "proceso": "Curado", "tipo": "", "fase": "", "protege": "", "dispositivo": "Receta bloqueada por número de parte", "estado": ""}, {"error": "", "proceso": "", "tipo": "", "fase": "", "protege": "", "dispositivo": "", "estado": ""}, {"error": "", "proceso": "", "tipo": "", "fase": "", "protege": "", "dispositivo": "", "estado": ""}, {"error": "", "proceso": "", "tipo": "", "fase": "", "protege": "", "dispositivo": "", "estado": ""}, {"error": "", "proceso": "", "tipo": "", "fase": "", "protege": "", "dispositivo": "", "estado": ""}, {"error": "", "proceso": "", "tipo": "", "fase": "", "protege": "", "dispositivo": "", "estado": ""}]}}, {"id": "PLAN-CONTROL", "cabecera": {"fecha": "", "revision": "", "producto": "Panel con unión adhesiva", "proceso": "Curado", "aprobado_por": "", "ultima_revision": "", "version": ""}, "tablas": {"filas": [{"paso": "Curado", "que": "Temperatura de meseta", "critico": "", "es": "", "limites": "123 a 127 °C", "metodo_medicion": "", "ubicacion": "", "metodo_control": "Registro del horno", "tamano": "", "frecuencia": "Cada ciclo", "quien": "Operador", "registro": "", "accion": "", "doc": ""}, {"paso": "Prueba", "que": "Resistencia al cortante", "critico": "", "es": "", "limites": "≥ 30 MPa", "metodo_medicion": "", "ubicacion": "", "metodo_control": "Carta X̄-R (n = 5)", "tamano": "5", "frecuencia": "Diaria", "quien": "Técnico de pruebas", "registro": "", "accion": "", "doc": ""}, {"paso": "", "que": "", "critico": "", "es": "", "limites": "", "metodo_medicion": "", "ubicacion": "", "metodo_control": "", "tamano": "", "frecuencia": "", "quien": "", "registro": "", "accion": "", "doc": ""}, {"paso": "", "que": "", "critico": "", "es": "", "limites": "", "metodo_medicion": "", "ubicacion": "", "metodo_control": "", "tamano": "", "frecuencia": "", "quien": "", "registro": "", "accion": "", "doc": ""}, {"paso": "", "que": "", "critico": "", "es": "", "limites": "", "metodo_medicion": "", "ubicacion": "", "metodo_control": "", "tamano": "", "frecuencia": "", "quien": "", "registro": "", "accion": "", "doc": ""}]}}, {"id": "TABLERO", "cabecera": {"semanas": "6", "inicio": "", "col_fecha": ""}, "tablas": {"kpi": [{"kpi_id": "NIVEL-SIGMA", "categoria": "Calidad", "indicador": "Nivel sigma", "unidad": "sigma", "sentido": ">=", "meta": "4", "advertencia": "", "s1": "2.4", "s2": "2.5", "s3": "2.6", "s4": "3.1", "s5": "3.8", "s6": "4.3", "s7": "4.6", "s8": "4.7", "s9": "", "s10": "", "s11": "", "s12": "", "tarjeta": "Sí", "tipo_ind": "Atrasado", "explicacion": "", "col": "", "calculo": ""}, {"kpi_id": "OEE", "categoria": "Equipo", "indicador": "OEE", "unidad": "%", "sentido": ">=", "meta": "85", "advertencia": "", "s1": "79", "s2": "80", "s3": "81", "s4": "83", "s5": "85", "s6": "86", "s7": "87", "s8": "86", "s9": "", "s10": "", "s11": "", "s12": "", "tarjeta": "Sí", "tipo_ind": "Atrasado", "explicacion": "", "col": "", "calculo": ""}, {"kpi_id": "", "categoria": "", "indicador": "", "unidad": "", "sentido": "", "meta": "", "advertencia": "", "s1": "", "s2": "", "s3": "", "s4": "", "s5": "", "s6": "", "s7": "", "s8": "", "s9": "", "s10": "", "s11": "", "s12": "", "tarjeta": "", "tipo_ind": "", "explicacion": "", "col": "", "calculo": ""}], "wip": [{"unidad": "", "estado": "", "responsable": ""}, {"unidad": "", "estado": "", "responsable": ""}, {"unidad": "", "estado": "", "responsable": ""}]}}, {"id": "VALOR-GANADO", "cabecera": {"bac": "250000", "umbral_sup": "10", "umbral_inf": "20", "plan_excepcion": ""}, "tablas": {"cortes": [{"periodo": "S1", "pv": "50000", "ev": "48000", "ac": "52000", "explicacion": ""}, {"periodo": "S2", "pv": "120000", "ev": "112000", "ac": "118000", "explicacion": ""}, {"periodo": "S3", "pv": "190000", "ev": "186000", "ac": "191000", "explicacion": ""}, {"periodo": "S4", "pv": "250000", "ev": "250000", "ac": "247000", "explicacion": ""}, {"periodo": "", "pv": "", "ev": "", "ac": "", "explicacion": ""}, {"periodo": "", "pv": "", "ev": "", "ac": "", "explicacion": ""}]}}, {"id": "COSTO-CALIDAD", "cabecera": {"periodo": "", "ventas": "12000000"}, "tablas": {"partidas": [{"categoria": "Prevención", "concepto": "Diseño de experimentos y capacitación", "antes": "20000", "despues": "60000"}, {"categoria": "Evaluación", "concepto": "Pruebas destructivas", "antes": "90000", "despues": "70000"}, {"categoria": "Falla interna", "concepto": "Retrabajo y desecho", "antes": "520000", "despues": "110000"}, {"categoria": "Falla externa", "concepto": "Reclamos", "antes": "80000", "despues": "10000"}, {"categoria": "", "concepto": "", "antes": "", "despues": ""}, {"categoria": "", "concepto": "", "antes": "", "despues": ""}, {"categoria": "", "concepto": "", "antes": "", "despues": ""}, {"categoria": "", "concepto": "", "antes": "", "despues": ""}]}}, {"id": "CHECKLIST-FASE", "cabecera": {"fase": "D", "fecha": "", "revisor": "", "vs_caso": "", "vs_acta": "", "vs_plan": "", "vs_beneficios": "", "decision": "Continuar", "decidio": "Gerente de manufactura", "condiciones": ""}, "tablas": {"puntos": [{"punto": "El proyecto ataca un área de oportunidad importante y tiene el respaldo de la dirección.", "respuesta": "Sí", "evidencia": ""}, {"punto": "El caso de negocio está definido: impacto potencial en el desempeño y alineación con el plan estratégico.", "respuesta": "Sí", "evidencia": ""}, {"punto": "El área de oportunidad está definida por sus síntomas, sin causas ni soluciones.", "respuesta": "Sí", "evidencia": ""}, {"punto": "Los resultados esperados están definidos, con objetivos y fecha límite.", "respuesta": "Sí", "evidencia": ""}, {"punto": "Están definidos los elementos clave de DMAIC: plan preliminar, equipo, roles y responsabilidades, alcance.", "respuesta": "Sí", "evidencia": ""}, {"punto": "La documentación (incluido el project charter) se revisó con el facilitador y la dirección la aprobó.", "respuesta": "Sí", "evidencia": ""}, {"punto": "Se identificaron los clientes y usuarios finales, y sus requisitos críticos (CTQ).", "respuesta": "Sí", "evidencia": ""}]}}, {"id": "A3", "cabecera": {"compania": "", "titulo": "Resistencia de uniones adhesivas", "control": "", "fecha": "", "antecedentes": "18 % de rechazos por baja resistencia.", "condiciones_actuales": "Media 31.3 MPa, Ppk menor a 1.", "metas_objetivos": "≥ 30 MPa con Cpk ≥ 1.33.", "analisis": "Lote L3 y ciclo de curado corto; el cribado señaló temperatura y tiempo.", "recomendaciones_mejoras": "Ciclo de curado del optimizador e inspección de recibo del adhesivo.", "plan": "Piloto en septiembre; estándar en octubre.", "seguimiento_control": "Carta X̄-R diaria y tablero semanal."}, "tablas": {}}, {"id": "LECCIONES", "cabecera": {"descripcion": "", "transicion": "Se entregó al supervisor del horno con el plan de control y la receta bloqueada.", "aceptacion": "Gerente de manufactura, 16/10/2026", "beneficios_futuros": "", "riesgos_incidentes": "", "archivo": ""}, "tablas": {"objetivos": [{"dimension": "Alcance", "objetivo": "Resistencia media", "criterio": "", "meta": "35", "real": "35.8", "sentido": ">=", "evidencia": "Capacidad después", "variacion": ""}, {"dimension": "Calidad", "objetivo": "Costo del proyecto", "criterio": "", "meta": "250000", "real": "247000", "sentido": "<=", "evidencia": "Valor ganado", "variacion": ""}, {"dimension": "Costo", "objetivo": "", "criterio": "", "meta": "", "real": "", "sentido": "", "evidencia": "", "variacion": ""}, {"dimension": "Cronograma", "objetivo": "", "criterio": "", "meta": "", "real": "", "sentido": "", "evidencia": "", "variacion": ""}], "lecciones": [{"fase": "Mejorar", "categoria": "Buena práctica", "situacion": "El cribado redujo el diseño a dos factores", "impacto": "Ahorro de 12 corridas", "recomendacion": "Cribar antes de la superficie de respuesta", "accion": "", "tipo_con": "Explícito (documentable)", "registro": ""}, {"fase": "", "categoria": "", "situacion": "", "impacto": "", "recomendacion": "", "accion": "", "tipo_con": "", "registro": ""}, {"fase": "", "categoria": "", "situacion": "", "impacto": "", "recomendacion": "", "accion": "", "tipo_con": "", "registro": ""}, {"fase": "", "categoria": "", "situacion": "", "impacto": "", "recomendacion": "", "accion": "", "tipo_con": "", "registro": ""}, {"fase": "", "categoria": "", "situacion": "", "impacto": "", "recomendacion": "", "accion": "", "tipo_con": "", "registro": ""}]}}], "analisis": [{"id": "factorial", "modulo": "FACTORIAL", "parametros": {"meta": "max", "y": "@Resistencia_cribado", "xs": ["@Temperatura", "@Tiempo", "@Presion", "@Limpieza"]}, "si_faltan_datos": "dejar_pendiente"}, {"id": "rsm_resistencia", "modulo": "RSM", "parametros": {"modelo": "cuadratico", "meta": "max", "y": "@Resistencia", "xs": ["@Temp_curado", "@Tiempo_curado"]}, "si_faltan_datos": "dejar_pendiente"}, {"id": "rsm_porosidad", "modulo": "RSM", "parametros": {"modelo": "cuadratico", "meta": "min", "y": "@Porosidad", "xs": ["@Temp_curado", "@Tiempo_curado"]}, "si_faltan_datos": "dejar_pendiente"}, {"id": "optimizador", "modulo": "OPTIMIZADOR", "parametros": {"r1": "#rsm_resistencia", "meta1": "max", "inf1": "34", "obj1": "37", "imp1": "3", "r2": "#rsm_porosidad", "meta2": "min", "obj2": "1.4", "sup2": "2.2", "imp2": "2"}, "si_faltan_datos": "dejar_pendiente"}, {"id": "gage_rr", "modulo": "MSA-VAR", "parametros": {"tol": "12", "pieza": "@parte_rr", "evaluador": "@operador_rr", "y": "@medicion_rr"}, "si_faltan_datos": "dejar_pendiente"}, {"id": "normalidad", "modulo": "DISTRIB", "parametros": {"lie": "30", "y": "@resistencia_base"}, "si_faltan_datos": "dejar_pendiente"}, {"id": "capacidad_antes", "modulo": "CAPACIDAD", "parametros": {"tam": "4", "lie": "30", "resumen": true, "y": "@resistencia_base"}, "si_faltan_datos": "dejar_pendiente"}, {"id": "carta_antes", "modulo": "SPC", "parametros": {"tipo": "xr", "tam": "4", "pruebas": ["1", "2", "3", "4", "5", "6", "7"], "y": "@resistencia_base"}, "si_faltan_datos": "dejar_pendiente"}, {"id": "pareto", "modulo": "PARETO", "parametros": {"otros": "95", "cat": "@tipo_defecto"}, "si_faltan_datos": "dejar_pendiente"}, {"id": "anova_lote", "modulo": "ANOVA", "parametros": {"alfa": "0.05", "y": "@resistencia_base", "factor": "@lote_adhesivo"}, "si_faltan_datos": "dejar_pendiente"}, {"id": "correlacion", "modulo": "CORREL", "parametros": {"vars": ["@temp_real", "@tiempo_real", "@resistencia_base", "@porosidad_base"]}, "si_faltan_datos": "dejar_pendiente"}, {"id": "regresion", "modulo": "REGRESION", "parametros": {"x0": "125; 100", "y": "@resistencia_base", "xs": ["@temp_real", "@tiempo_real"]}, "si_faltan_datos": "dejar_pendiente"}, {"id": "prueba_t", "modulo": "HIPOTESIS", "parametros": {"tipo": "t2", "h0": "0", "alt": "<", "y": "@resistencia_base", "y2": "@resistencia_despues"}, "si_faltan_datos": "dejar_pendiente"}, {"id": "capacidad_despues", "modulo": "CAPACIDAD", "parametros": {"tam": "5", "lie": "30", "resumen": true, "y": "@resistencia_despues"}, "si_faltan_datos": "dejar_pendiente"}, {"id": "carta_despues", "modulo": "SPC", "parametros": {"tipo": "xr", "tam": "5", "pruebas": ["1", "2", "3", "4", "5", "6", "7"], "y": "@resistencia_despues"}, "si_faltan_datos": "dejar_pendiente"}], "avance": {"CHARTER": "hecho", "SIPOC": "hecho", "KANO": "hecho", "QFD": "hecho", "CTQ-TREE": "hecho", "DEF-PROBLEMA": "hecho", "INTERESADOS": "hecho", "HOJA-DATOS": "hecho", "MSA-VAR": "hecho", "DISTRIB": "hecho", "CAPACIDAD": "hecho", "SPC": "hecho", "DESEMPENO": "hecho", "PARETO": "hecho", "ISHIKAWA": "hecho", "CINCO-PQ": "hecho", "ANOVA": "hecho", "CORREL": "hecho", "REGRESION": "hecho", "RSM": "hecho", "AMEF": "hecho", "POKAYOKE": "hecho", "PLAN-CONTROL": "hecho", "TABLERO": "en_curso", "CHECKLIST-FASE": "hecho", "A3": "hecho", "RACI": "hecho", "EDT": "hecho", "CRONOGRAMA": "hecho", "MONTECARLO": "hecho", "RIESGOS": "hecho", "JUSTIFICACION": "hecho", "BITACORA": "hecho", "ENFOQUE": "hecho", "HIPOTESIS": "hecho", "DISENO-RSM": "hecho", "FACTORIAL": "hecho", "OPTIMIZADOR": "hecho", "VALOR-GANADO": "hecho", "COSTO-CALIDAD": "hecho", "LECCIONES": "en_curso"}, "recomendaciones": ["Mide primero el sistema de medición (Gage R&R) y la estabilidad antes de calcular la capacidad.", "Corre los experimentos en el orden de la plantilla (columna corrida) y no cambies los niveles de los factores."]}